## Sheet1
| 原数据编号 | No. | 合金成分（wt.%） | 屈服强度 | 抗拉强度 (UTS) | Grain Size | 惯习面名称 | 第二相体积比 | 形貌（球形，片层，杆状） | Precipitate Distribution | Habit Plane | 直径 | 长度 | 宽度 | 纵横比
231106数据编号 | 1 | 1 | Mg-0.6946Y-0.0299Fe-0.0562Si | 72 | 174 | 20.96 | 0 |  |  | 0 | 0 |  |  |  |  | 铸造+固溶+挤压 | 500°C/12h+400°C，25:1 | https://doi.org/10.1016/j.jmrt.2023.08.166
| 2 | 2 | Mg-0.7323Y-0.2714Gd-0.0156Fe-0.0316Si | 84 | 188 | 18.37 | 0 |  |  | 0 | 0 |  |  |  |  | 铸造+固溶+挤压 | 500°C/12h+400°C，25:1 | https://doi.org/10.1016/j.jmrt.2023.08.166
| 3 | 3 | Mg-0.6239Y-0.7524Gd-0.0103Fe-0.0265Si | 86 | 188 | 13.22 | 0 |  |  | 0 | 0 |  |  |  |  | 铸造+固溶+挤压 | 500°C/12h+400°C，25:1 | https://doi.org/10.1016/j.jmrt.2023.08.166
| 4 | 4 | Mg-2.54Gd-0.51Zn-0.3Mn | 284 | 362 | 160 | LPSO | 5 | 片层 | 晶界+晶内 | 基面 |  |  |  |  | 铸造+固溶+挤压 | 515°C/16h+320°C，6.25:1 | https://doi.org/10.1016/j.jallcom.2023.171804
| 5 | 5 | Mg-1.79Gd-0.68Y-0.46Zn-0.3Mn | 316 | 382 | 175 | LPSO | 7 | 片层 | 晶界+晶内 | 基面 |  |  |  |  | 铸造+固溶+挤压 | 515°C/16h+320°C，6.25:1 | https://doi.org/10.1016/j.jallcom.2023.171804
| 6 | 6 | Mg-1.26Gd-1.24Y-0.54Zn-0.3Mn | 285 | 352 | 250 | LPSO | 8 | 片层 | 晶界+晶内 | 基面 |  |  |  |  | 铸造+固溶+挤压 | 515°C/16h+320°C，6.25:1 | https://doi.org/10.1016/j.jallcom.2023.171804
| 7 | 7 | Mg-2.63Gd-0.75Y-0.48Zn-0.3Mn | 345 | 403 | 100 | LPSO | 9 | 片层 | 晶界+晶内 | 基面 |  |  |  |  | 铸造+固溶+挤压 | 515°C/16h+320°C，6.25:1 | https://doi.org/10.1016/j.jallcom.2023.171804
| 8 | 8 | Mg–14Gd–3Y–1.8Zn–0.5Zr | 130 | 265 | 50 | LPSO | 20.2 | 片层 14H LPSO | 晶界 | 基面 |  |  |  |  | 铸造+固溶 | 520/6h | http://dx.doi.org/10.1016/j.jallcom.2012.12.093
| 9 | 9 | Mg–14Gd–3Y–1.8Zn–0.5Zr | 135 | 275 | 50 | LPSO | 20.5 | 片层 14H LPSO | 晶界 | 基面 |  |  |  |  | 铸造+固溶 | 520/8h | http://dx.doi.org/10.1016/j.jallcom.2012.12.093
| 10 | 10 | Mg–14Gd–3Y–1.8Zn–0.5Zr | 145 | 285 | 50 | LPSO | 23.8 | 片层 14H LPSO | 晶界+晶内 | 基面 |  |  |  |  | 铸造+固溶 | 520/10h | http://dx.doi.org/10.1016/j.jallcom.2012.12.093
| 11 | 11 | Mg–14Gd–3Y–1.8Zn–0.5Zr | 135 | 280 | 50 | LPSO | 25.8 | 片层 14H LPSO | 晶界+晶内 | 基面 |  |  |  |  | 铸造+固溶 | 520/12h | http://dx.doi.org/10.1016/j.jallcom.2012.12.093
| 12 | 12 | Mg–14Gd–3Y–1.8Zn–0.5Zr | 140 | 285 | 50 | LPSO | 30.2 | 片层 14H LPSO | 晶界+晶内 | 基面 |  |  |  |  | 铸造+固溶 | 520/14h | http://dx.doi.org/10.1016/j.jallcom.2012.12.093
| 13 | 13 | Mg–14Gd–3Y–1.8Zn–0.5Zr | 210 | 325 | 50 | LPSO | 12.2柱面相+20.2基面相 | 片层14H LPSO+β相 | 晶界+晶内 | 基面+柱面 |  | 20 | 10 |  | 铸造+固溶+时效 | 520/6h+225/16h | http://dx.doi.org/10.1016/j.jallcom.2012.12.093
| 14 | 14 | Mg–14Gd–3Y–1.8Zn–0.5Zr | 220 | 345 | 50 | LPSO |  | 片层14H LPSO+β相 | 晶界+晶内 | 基面+柱面 |  | 20 | 10 |  | 铸造+固溶+时效 | 520/8h+225/16h | http://dx.doi.org/10.1016/j.jallcom.2012.12.093
| 15 | 15 | Mg–14Gd–3Y–1.8Zn–0.5Zr | 230 | 366 | 50 | LPSO | 25.8柱面相+23.8基面相 | 片层14H LPSO+β相 | 晶界+晶内 | 基面+柱面 |  | 20 | 10 |  | 铸造+固溶+时效 | 520/10h+225/16h | http://dx.doi.org/10.1016/j.jallcom.2012.12.093
| 16 | 16 | Mg–14Gd–3Y–1.8Zn–0.5Zr | 200 | 340 | 50 | LPSO |  | 片层14H LPSO+β相 | 晶界+晶内 | 基面+柱面 |  | 20 | 10 |  | 铸造+固溶+时效 | 520/12h+225/16h | http://dx.doi.org/10.1016/j.jallcom.2012.12.093
| 17 | 17 | Mg–14Gd–3Y–1.8Zn–0.5Zr | 180 | 325 | 50 | LPSO | 13.4柱面相+30.2基面相 | 片层14H LPSO+β相 | 晶界+晶内 | 基面+柱面 |  | 20 | 10 |  | 铸造+固溶+时效 | 520/14h+225/16h | http://dx.doi.org/10.1016/j.jallcom.2012.12.093
| 18 | 18 | Mg–15.6Gd– 1.8Ag–0.4Zr | 189 | 274 | 35 | 1 | P1+P2：11.5 | 方块 中间化合物 | 晶界 | 1 |  |  |  |  | 铸造 |  | http://dx.doi.org/10.1016/j.jallcom.2014.07.028
| 19 | 19 | Mg–15.6Gd– 1.8Ag–0.4Zr | 162 | 292 | 45 | 1 | 5.3 | 方块 中间化合物 | 晶界 | 1 |  |  |  |  | 铸造+固溶 | 480°C/18h+500°C/8h | http://dx.doi.org/10.1016/j.jallcom.2014.07.028
| 20 | 20 | Mg–15.6Gd– 1.8Ag–0.4Zr | 328 | 423 | 45 | LPSO+β' |  |  | 晶内 | 基面+柱面 |  | 20 | 10 |  | 铸造+固溶+时效 | 200°C/32h | http://dx.doi.org/10.1016/j.jallcom.2014.07.028
| 21 | 21 | Mg-14.3Gd-1.2Zn-0.35Mn | 284 | 362 | 39.3308 | LPSO | 4.9 |  | 晶界 | 基面 |  |  |  |  | 铸造+挤压 | 320°C, 6.25:1 | https://doi.org/10.1016/j.msea.2021.141019
| 22 | 22 | Mg-14.3Gd-1.2Zn-0.35Mn | 386 | 464 | 39.3308 | LPSO+β' |  |  | 晶界+晶内 | 基面+柱面 |  | β'=8.7±2 | 5 |  | 铸造+挤压+时效 | 320°C+200°C /64h(T5 treatment) | https://doi.org/10.1016/j.msea.2021.141019
| 23 | 23 | Mg-10.3Gd-2.2Y-1.1Zn-0.34Mn | 316 | 382 | 40.0653 | LPSO | 6.7 |  | 晶界 | 基面 |  |  |  |  | 铸造+挤压 | 320°C, 6.25:1 | https://doi.org/10.1016/j.msea.2021.141019
| 24 | 24 | Mg-10.3Gd-2.2Y-1.1Zn-0.34Mn | 442 | 493 | 40.0653 | LPSO+β' |  |  | 晶界+晶内 | 基面+柱面 |  | β'=8.6±2.7 | 5 |  | 铸造+挤压+时效 | 320°C+200°C /64h(T5 treatment) | https://doi.org/10.1016/j.msea.2021.141019
| 25 | 25 | MG-7.3Gd-4.0Y-1.3Zn-0.28Mn | 285 | 352 | 44.1051 | LPSO | 7.4 |  | 晶界 | 基面 |  |  |  |  | 铸造+挤压 | 320°C, 6.25:1 | https://doi.org/10.1016/j.msea.2021.141019
| 26 | 26 | MG-7.3Gd-4.0Y-1.3Zn-0.28Mn | 420 | 487 | 44.1051 | LPSO+β' |  |  | 晶界+晶内 | 基面+柱面 |  | β'=20 | 10 |  | 铸造+挤压+时效 | 320°C+200°C /128h(T5 treatment) | https://doi.org/10.1016/j.msea.2021.141019
| 27 | 27 | MG-14.5Gd-2.3Y-1.1Zn-0.3Mn | 345 | 402 | 14.4978 | LPSO | 8.8 |  | 晶界 | 基面 |  |  |  |  | 铸造+挤压 | 320°C, 6.25:1 | https://doi.org/10.1016/j.msea.2021.141019
| 28 | 28 | MG-14.5Gd-2.3Y-1.1Zn-0.3Mn | 448 | 520 | 14.4978 | LPSO+β' |  |  | 晶界+晶内 | 基面+柱面 |  | β'=8.3±1.6 | 5 |  | 铸造+挤压+时效 | 320°C+200°C /64h(T5 treatment) | https://doi.org/10.1016/j.msea.2021.141019
| 29 | 29 | Mg-10.06Gd-1.13Y-0.47Zr | 139 | 240 | 150 | β' | 4 |  | 晶内 | 柱面 |  | 30 | 10 |  | 铸造+固溶+时效 | 525°C/10h+250°C/5h | doi:10.1016/j.msea.2006.11.096
| 30 | 30 | Mg-10.11Gd-2.45Y-0.45Zr | 154 | 220 | 90 | β' | 12 |  | 晶内 | 柱面 |  | 30 | 10 |  | 铸造+固溶+时效 | 525°C/10h+250°C/5h | doi:10.1016/j.msea.2006.11.096
| 31 | 31 | Mg-10.09Gd-5.18Y-0.43Zr | 289 | 340 | 40 | β' | 20 |  | 晶内 | 柱面 |  | 30 | 10 |  | 铸造+固溶+时效 | 525°C/10h+250°C/5h | doi:10.1016/j.msea.2006.11.096
| 32 | 32 | Mg-2Gd-1.2Y-1.0Zn-0.2Zr | 149 | 283 | 52.3 | LPSO | 20.9 |  | 晶界 | 基面 |  |  |  |  | 铸造+固溶 | 500°C/12h | https://doi.org/10.1007/s12540-020-00782-x
| 33 | 33 | Mg-2Gd-1.2Y-1.0Zn-0.2Zr | 244 | 330 | 52.6 | β' | 0.97 |  | 晶内 | 柱面 |  | 10 | 5 |  | 铸造+固溶+时效 | 500°C/12h+200°/100h | https://doi.org/10.1007/s12540-020-00782-x
| 34 | 34 | Mg-10.4Gd-3.3Y-0.46Zr | 192 | 290 | 9 | 1 |  | 颗粒 | 晶内 | 1 |  |  |  |  | 铸造+挤压 | 400°C 8:1 | doi:10.1016/j.jallcom.2007.10.068
| 35 | 35 | Mg-10.4Gd-3.3Y-0.46Zr | 237 | 348 | 114 | 1 |  | 颗粒 | 晶内 | 1 |  |  |  |  | 铸造+固溶+时效 | 500°/6h+225°C | doi:10.1016/j.jallcom.2007.10.068
| 36 | 36 | Mg-10.4Gd-3.3Y-0.46Zr | 228 | 341 | 15 | 1 |  | 颗粒 | 晶内 | 1 |  |  |  |  | 铸造+挤压+时效 | 400°C 8:1，500°/6h+250°C | doi:10.1016/j.jallcom.2007.10.068
| 37 | 37 | Mg-10.4Gd-3.3Y-0.46Zr | 261 | 383 | 13 | 1 |  | 颗粒 | 晶内 | 1 |  |  |  |  | 铸造+挤压+时效 | 400°C 8:1，500°/6h+225°C | doi:10.1016/j.jallcom.2007.10.068
| 38 | 38 | Mg-10.4Gd-3.3Y-0.46Zr | 311 | 397 | 12 | 1 |  | 颗粒 | 晶内 | 1 |  |  |  |  | 铸造+挤压+时效 | 400°C 8:1，500°/6h+200°C | doi:10.1016/j.jallcom.2007.10.068
| 39 | 39 | Mg-10.4Gd-3.3Y-0.46Zr | 297 | 395 | 12 | 1 |  | 颗粒 | 晶内 | 1 |  |  |  |  | 铸造+时效+二次时效 |  | doi:10.1016/j.jallcom.2007.10.068
| 40 | 40 | Mg-9.8Gd-3.2Y-1.1Zn-0.42Zr | 231 | 347 | 8 | 1 |  | 颗粒 | 晶内 | 1 |  |  |  |  | 铸造+挤压 | 400°C 8:1 | doi:10.1016/j.jallcom.2007.10.068
| 41 | 41 | Mg-9.8Gd-3.2Y-1.1Zn-0.42Zr | 253 | 364 | 102 | 1 |  | 颗粒 | 晶内 | 1 |  |  |  |  | 铸造+固溶+时效 | 500°/6h+225°C | doi:10.1016/j.jallcom.2007.10.068
| 42 | 42 | Mg-9.8Gd-3.2Y-1.1Zn-0.42Zr | 255 | 382 | 11 | 1 |  | 颗粒 | 晶内 | 1 |  |  |  |  | 铸造+挤压+时效 | 400°C 8:1，500°/10h+250°C | doi:10.1016/j.jallcom.2007.10.068
| 43 | 43 | Mg-9.8Gd-3.2Y-1.1Zn-0.42Zr | 285 | 406 | 11 | 1 |  | 颗粒 | 晶内 | 1 |  |  |  |  | 铸造+挤压+时效 | 400°C 8:1，500°/10h+225°C | doi:10.1016/j.jallcom.2007.10.068
| 44 | 44 | Mg-9.8Gd-3.2Y-1.1Zn-0.42Zr | 339 | 428 | 11 | 1 |  | 颗粒 | 晶内 | 1 |  |  |  |  | 铸造+挤压+时效 | 400°C 8:1，500°/10h+200°C | doi:10.1016/j.jallcom.2007.10.068
| 45 | 45 | Mg-9.8Gd-3.2Y-1.1Zn-0.42Zr | 321 | 421 | 11 | 1 |  | 颗粒 | 晶内 | 1 |  |  |  |  | 铸造+时效+二次时效 |  | doi:10.1016/j.jallcom.2007.10.068
| 46 | 46 | Mg-12Gd-2Y-1Zn-1Mn | 316 | 386 | 30.65 | LPSO |  |  | 晶界 | 基面 |  |  |  |  | 铸造+挤压 | 400°C， 6.25:1 | https://doi.org/10.1016/j.matchar.2020.110396
| 47 | 47 | Mg-12Gd-2Y-1Zn-1Mn | 427 | 509 | 30.65 | LPSO+β' | β'=26.4 |  | 晶界+晶内 | 基面+柱面 |  | β'=10 | β'=6.6 |  | 铸造+挤压+时效 | 400°C， 6.25:1+200°C/64h | https://doi.org/10.1016/j.matchar.2020.110396
| 48 | 48 | Mg- 12.6Gd-1.3Y-0.9Zn-0.5Mn | 314 | 395 | 0.88 | LPSO |  |  | 晶界+晶内 | 基面 |  |  |  |  | 铸造+固溶+挤压 | 500°C/2h+520°C/12h+370°Cextrusion, 9:1 | https://doi.org/10.1016/j.matdes.2019.107666
| 49 | 49 | Mg- 12.6Gd-1.3Y-0.9Zn-0.5Mn | 361 | 443 | 0.82 | LPSO |  |  | 晶界+晶内 | 基面 |  |  |  |  | 铸造+固溶+挤压+轧制 | 500°C/2h+520°C/12h+370°Cextrusion, 9:1+10%rolling | https://doi.org/10.1016/j.matdes.2019.107666
| 50 | 50 | Mg- 12.6Gd-1.3Y-0.9Zn-0.5Mn | 443 | 445 | 0.73 | LPSO |  |  | 晶界+晶内 | 基面 |  |  |  |  | 铸造+固溶+挤压+轧制+拉伸 | 500°C/2h+520°C/12h+370°Cextrusion, 9:1+10%rolling+2%tension | https://doi.org/10.1016/j.matdes.2019.107666
| 51 | 51 | Mg- 12.6Gd-1.3Y-0.9Zn-0.5Mn | 410 | 511 | 0.77 | LPSO+β' | β'=14.5 |  | 晶内 | 基面+柱面 | γ'=98 | β'=4.3 | β'=5.2 |  | 铸造+固溶+挤压+时效 | 500°C/2h+520°C/12h+370°Cextrusion, 9:1+200°C/64h | https://doi.org/10.1016/j.matdes.2019.107666
| 52 | 52 | Mg- 12.6Gd-1.3Y-0.9Zn-0.5Mn | 475 | 538 | 0.79 | LPSO+β' | β'=12.4 |  | 晶内 | 基面+柱面 | γ'=66 | β'=4.1 | β'=4.7 |  | 铸造+固溶+挤压+轧制+时效 | 500°C/2h+520°C/12h+370°Cextrusion, 9:1+10%rolling+200°C/64h | https://doi.org/10.1016/j.matdes.2019.107666
| 53 | 53 | Mg- 12.6Gd-1.3Y-0.9Zn-0.5Mn | 543 | 564 | 0.76 | LPSO+β' | β'=15.3 |  | 晶内 | 基面+柱面 | γ'=19 | β'=4.4 | β'=5.3 |  | 铸造+固溶+挤压+轧制+拉伸+时效 | 500°C/2h+520°C/12h+370°Cextrusion, 9:1+10%rolling+2%tension+200°C/64h | https://doi.org/10.1016/j.matdes.2019.107666
| 54 | 54 | Mg-8Gd-4Y-0.5Mn-0.2Sc | 308 | 382 | 34.3759 | 1 | 3.7 |  | 晶界 | 1 |  |  |  |  | 铸造+固溶+挤压 | 520°C/18 h+400°C，extrusion 10:1 | https://doi.org/10.1016/j.jmrt.2022.11.015
| 55 | 55 | Mg-8Gd-4Y-0.5Mn-0.2Sc | 455 | 507 | 34.3759 | 1+β' | 6.7 |  | 晶界+晶内 | 柱面 | β=200 |  |  |  | 铸造+固溶+挤压+时效 | 520°C/18 h+400°C，extrusion 10:1 +200°C/128h | https://doi.org/10.1016/j.jmrt.2022.11.015
| 56 | 56 | Mg-8Gd-4Y-1Mn-0.4Sc | 337 | 406 | 39.996 | 1 | 5.2 |  | 晶界 | 1 |  |  |  |  | 铸造+固溶+挤压 | 520°C/18 h+400°C，extrusion 10:1 | https://doi.org/10.1016/j.jmrt.2022.11.015
| 57 | 57 | Mg-8Gd-4Y-1Mn-0.4Sc | 484 | 538 | 39.996 | 1+β' | 15 |  | 晶界+晶内 | 柱面 | β=300 |  |  |  | 铸造+固溶+挤压+时效 | 520°C/18 h+400°C，extrusion 10:1 +200°C/128h | https://doi.org/10.1016/j.jmrt.2022.11.015
| 58 | 58 | Mg-4.05Gd-0.51Zr-1.21Y | 134 | 241.3 | 4.49 | 0 |  |  | 0 | 0 |  |  |  |  | 铸造+固溶+挤压 | 510 ◦C/12h+450°C extrusion | https://doi.org/10.1016/j.msea.2022.144371
| 59 | 59 | Mg-3.96Gd-0.57Zr-0.82Y | 112.9 | 210.6 | 5.02 | 0 |  |  | 0 | 0 |  |  |  |  | 铸造+固溶+挤压 | 510 ◦C/12h+450°C extrusion | https://doi.org/10.1016/j.msea.2022.144371
| 60 | 60 | Mg-0.98Gd-0.48Zr-0.53Y | 105.8 | 201.2 | 5.77 | 0 |  |  | 0 | 0 |  |  |  |  | 铸造+固溶+挤压 | 510 ◦C/12h+450°C extrusion | https://doi.org/10.1016/j.msea.2022.144371
| 61 | 61 | Mg-4.03Gd-0.46Zr | 87.9 | 185.7 | 6.02 | 0 |  |  | 0 | 0 |  |  |  |  | 铸造+固溶+挤压 | 510 ◦C/12h+450°C extrusion | https://doi.org/10.1016/j.msea.2022.144371
| 62 | 62 | Mg-11Gd-3Y-0.5Nd-Zr | 250 | 305 | 4.2 | 0 |  |  | 0 | 0 |  |  |  |  | 铸造+固溶+挤压 | 520/24h+360 extrusion 16:1 | https://doi.org/10.1016/j.matchar.2022.111952
| 63 | 63 | Mg-11Gd-3Y-0.5Nd-Zr | 200 | 300 | 16.3 | 0 |  |  | 0 | 0 |  |  |  |  | 铸造+固溶+挤压 | 520/24h+360 extrusion 16:1 | https://doi.org/10.1016/j.matchar.2022.111952
| 64 | 64 | Mg-11Gd-3Y-0.5Nd-Zr | 128 | 280 | 24.8 | 0 |  |  | 0 | 0 |  |  |  |  | 铸造+固溶+挤压 | 520/24h+360 extrusion 16:1 | https://doi.org/10.1016/j.matchar.2022.111952
| 65 | 65 | Mg-11Gd-3Y-0.5Nd-Zr | 256 | 456 | 4.2 | β' | 15 |  | 晶内 | 柱面 |  | 20 | 5 |  | 铸造+固溶+挤压+时效 | 520/24h+360 extrusion 16:1+215/18h | https://doi.org/10.1016/j.matchar.2022.111952
| 66 | 66 | Mg-11Gd-3Y-0.5Nd-Zr | 334 | 405 | 16.3 | β' | 25 |  | 晶内 | 柱面 |  | 50 | 5 |  | 铸造+固溶+挤压+时效 | 520/24h+360 extrusion 16:1+215/18h | https://doi.org/10.1016/j.matchar.2022.111952
| 67 | 67 | Mg-11Gd-3Y-0.5Nd-Zr | 300 | 300 | 24.8 | β' | 12 |  | 晶内 | 柱面 |  | 20 | 5 |  | 铸造+固溶+挤压+时效 | 520/24h+360 extrusion 16:1+215/18h | https://doi.org/10.1016/j.matchar.2022.111952
| 68 | 68 | Mg-11Gd-3Y-0.5Nd-Zr | 358 | 436 | 6.1518 | β' | 5.4 |  | 晶内 | 柱面 |  | 37.33 | 8.69 |  | 铸造+固溶+挤压+时效 | 500/8h+360 extrusion 16:1+215/16h | https://doi.org/10.1016/j.jmrt.2023.02.056
| 69 | 69 | Mg-11Gd-3Y-0.5Nd-Zr | 360 | 446 | 14.282 | β' | 5.7 |  | 晶内 | 柱面 |  | 35.43 | 8.25 |  | 铸造+固溶+挤压+时效 | 520/24h+360 extrusion 16:1+215/20h | https://doi.org/10.1016/j.jmrt.2023.02.056
| 70 | 70 | Mg-11Gd-3Y-0.5Nd-Zr | 365 | 459 | 34.615 | β' | 5.9 |  | 晶内 | 1 |  | 35.6 | 8.48 |  | 铸造+固溶+挤压+时效 | 520/72h+360 extrusion 16:1+215/24h | https://doi.org/10.1016/j.jmrt.2023.02.056
| 71 | 71 | Mg- 7.50Gd-1.53Y-0.37Zr-0.45Ag | 239 | 329 | 18.9 | 0 |  |  | 0 | 0 |  |  |  |  | 铸造+固溶+挤压 | 520/24h+420, 9:1 | https://doi.org/10.1016/j.msea.2022.143990
| 72 | 72 | Mg- 7.50Gd-1.53Y-0.37Zr-0.45Ag | 192 | 303 | 20.8 | 0 |  |  | 0 | 0 |  |  |  |  | 铸造+固溶+挤压 | 520/24h+420, 25:1 | https://doi.org/10.1016/j.msea.2022.143990
| 73 | 73 | Mg- 7.50Gd-1.53Y-0.37Zr-0.45Ag | 198 | 310 | 19.5 | 0 |  |  | 0 | 0 |  |  |  |  | 铸造+固溶+挤压 | 520/24h+470, 25:1 | https://doi.org/10.1016/j.msea.2022.143990
| 74 | 74 | Mg- 7.50Gd-1.53Y-0.37Zr-0.45Ag | 320 | 416 | 18.9 | β' | 54.3 |  | 晶内 | 柱面 |  | 20.6 | 10.1 |  | 铸造+固溶+挤压+时效 | 520/24h+420, 9:1+225/10h | https://doi.org/10.1016/j.msea.2022.143990
| 75 | 75 | Mg- 7.50Gd-1.53Y-0.37Zr-0.45Ag | 255 | 398 | 20.8 | β' | 37.4 |  | 晶内 | 柱面 |  | 18.1 | 9.7 |  | 铸造+固溶+挤压+时效 | 520/24h+420, 25:1+225/10h | https://doi.org/10.1016/j.msea.2022.143990
| 76 | 76 | Mg- 7.50Gd-1.53Y-0.37Zr-0.45Ag | 266 | 409 | 19.5 | β' | 37.4 |  | 晶内 | 柱面 |  | 18.1 | 9.7 |  | 铸造+固溶+挤压+时效 | 520/24h+470, 25:1+225/10h | https://doi.org/10.1016/j.msea.2022.143990
| 77 | 77 | Mg-6Gd-4Y-0.7Zn-0.4Zr-0.3Ag | 290 | 386 | 2.2 | LPSO+β' | 8.65%β+8.72%LPSO |  | 晶界+晶内 | 基面+柱面 |  |  |  |  | 铸造+固溶+锻造 | 450 °C/6 h+515 °C/32h+480 forg | https://doi.org/10.1016/j.jma.2021.08.037
| 78 | 78 | Mg-6Gd-4Y-0.7Zn-0.4Zr-0.3Ag | 207 | 332 | 5.5 | LPSO+β' | 9.2%β+14.7%LPSO |  | 晶界+晶内 | 基面+柱面 |  |  |  |  | 铸造+固溶+锻造+固溶+时效 | 450 °C/6 h+515 °C/32h+480 forg+430/4h+200 | https://doi.org/10.1016/j.jma.2021.08.037
| 79 | 79 | Mg-6Gd-4Y-0.7Zn-0.4Zr-0.3Ag | 183 | 324 | 10.5 | LPSO | 18.28 |  | 晶界+晶内 | 基面 |  |  |  |  | 铸造+固溶+锻造+固溶+时效 | 450 °C/6 h+515 °C/32h+480 forg+430/4h+200 | https://doi.org/10.1016/j.jma.2021.08.037
| 80 | 80 | Mg-6Gd-4Y-0.7Zn-0.4Zr-0.3Ag | 305 | 421 | 2.2 | LPSO+β' |  |  | 晶界+晶内 | 基面+柱面 |  |  |  |  | 铸造+固溶+锻造+时效 | 450 °C/6 h+515 °C/32h+480 forg+430/4h+200/34h | https://doi.org/10.1016/j.jma.2021.08.037
| 81 | 81 | Mg-6Gd-4Y-0.7Zn-0.4Zr-0.3Ag | 308 | 455 | 5.5 | LPSO+β' |  |  | 晶界+晶内 | 基面+柱面 |  |  |  |  | 铸造+固溶+锻造+固溶+时效 | 450 °C/6 h+515 °C/32h+480 forg+430/4h+200/32h | https://doi.org/10.1016/j.jma.2021.08.037
| 82 | 82 | Mg-6Gd-4Y-0.7Zn-0.4Zr-0.3Ag | 285 | 453 | 10.5 | LPSO+β' |  |  | 晶界+晶内 | 基面+柱面 |  |  |  |  | 铸造+固溶+锻造+固溶+时效 | 450 °C/6 h+515 °C/32h+480 forg+430/4h+200/40h | https://doi.org/10.1016/j.jma.2021.08.037
| 83 | 83 | Mg-6.14Gd-3.08Y-1.02Zn-0.44Zr | 136 | 225 | 70 | LPSO |  |  | 晶界+晶内 | 基面 |  |  |  |  | 铸造+固溶 | 510/24h | https://doi.org/10.1016/j.jallcom.2021.159825
| 84 | 84 | Mg-6.14Gd-3.08Y-1.02Zn-0.44Zr | 184 | 250 | 70 | β' | 23 |  | 晶内 | 柱面 |  | 22.01 | 9.13 |  | 铸造+固溶+时效 | 510/24+200/96 | https://doi.org/10.1016/j.jallcom.2021.159825
| 85 | 85 | Mg-6.05Gd-3.12Y-0.95Zn-0.32Ag-0.47Zr | 156 | 260 | 50 | LPSO |  |  | 晶界+晶内 | 基面 |  |  |  |  | 铸造+固溶 | 510/24h | https://doi.org/10.1016/j.jallcom.2021.159825
| 86 | 86 | Mg-6.05Gd-3.12Y-0.95Zn-0.32Ag-0.47Zr | 218 | 292 | 50 | LPSO+β' | 18%β'+7%LPSO |  | 晶内 | 基面+柱面 | lpso=32.35 | β'=15.37 | β'=6.81 |  | 铸造+固溶+时效 | 510/24h+200/72 | https://doi.org/10.1016/j.jallcom.2021.159825
| 87 | 87 | Mg-1.8Zn-0.78Y-0.79Gd | 134.9 | 247.8 | 70 | LPSO | 21.7%LPSo+2.2%W |  | 晶界+晶内 | 1 |  |  |  |  | 铸造 |  | https://doi.org/10.1016/j.jma.2020.06.009
| 88 | 88 | Mg-1.8Zn-0.78Y-0.79Gd | 90.8 | 180.7 | 82.8 | 1+LPSO | 13.5%LPSO+2.2%W |  | 晶界+晶内 | 1 |  |  |  |  | 铸造+固溶 | 480/48h | https://doi.org/10.1016/j.jma.2020.06.009
| 89 | 89 | Mg-1.8Zn-0.78Y-0.79Gd | 110.2 | 208.4 | 92.9 | 1+LPSO | 20.1%LPSO+2.1%W |  | 晶界+晶内 | 1 |  |  |  |  | 铸造+固溶+时效 | 480/48h+200/60h | https://doi.org/10.1016/j.jma.2020.06.009
| 90 | 90 | Mg-0.93Zn-0.77Y-0.82Gd | 123.2 | 228.8 | 58.9 | LPSO | 23.6 |  | 晶内 | 基面 |  |  |  |  | 铸造 |  | https://doi.org/10.1016/j.jma.2020.06.009
| 91 | 91 | Mg-0.93Zn-0.77Y-0.82Gd | 104.6 | 210.2 | 87.6 | LPSO | 21.5 |  | 晶内 | 基面 |  |  |  |  | 铸造+固溶 | 480/48h | https://doi.org/10.1016/j.jma.2020.06.009
| 92 | 92 | Mg-0.93Zn-0.77Y-0.82Gd | 120.3 | 217.4 | 95.7 | LPSO | 22.9 |  | 晶内 | 基面 |  |  |  |  | 铸造+固溶+时效 | 480/48h+200/12h | https://doi.org/10.1016/j.jma.2020.06.009
| 93 | 93 | Mg-9.3Gd-2.7Y-0.65Ag-0.52Zr-0.18Ce | 85 | 220 | 55 | 0 |  |  | 0 | 0 |  |  |  |  | 铸造+固溶 | 500/12h | https://doi.org/10.1016/j.jmst.2020.05.028
| 94 | 94 | Mg-9.3Gd-2.7Y-0.65Ag-0.52Zr-0.18Ce | 160 | 280 | 55 | LPSO+β' | 2.5%LPSO+9.6%β' |  | 晶内 | 基面+柱面 | LPSO=24 | β'=5.3 | β'=5.7 |  | 铸造+固溶+时效 | 500/12h+200/30h | https://doi.org/10.1016/j.jmst.2020.05.028
| 95 | 95 | Mg-9.3Gd-2.7Y-0.65Ag-0.52Zr-0.18Ce | 240 | 340 | 55 | LPSO+β' | 7%LOSPSO+14.4%β' |  | 晶内 | 基面+柱面 | LPSO=26 | β'=7.3 | β'=6.4 |  | 铸造+固溶+时效 | 500/12h+200/300h | https://doi.org/10.1016/j.jmst.2020.05.028
| 96 | 96 | Mg-9.3Gd-2.7Y-0.65Ag-0.52Zr-0.18Ce | 290 | 280 | 1.5 | 1 | 7.8 |  | 晶内 | 1 | 190 |  |  |  | 铸造+固溶+挤压 | 500/12h+400 extrusion | https://doi.org/10.1016/j.jmst.2020.05.028
| 97 | 97 | Mg-9.3Gd-2.7Y-0.65Ag-0.52Zr-0.18Ce | 300 | 330 | 1.5 | LPSO+β' | 2.5%LPSO+9.6%β' |  | 晶内 | 基面+柱面 | LPSO=24 | β'=5.3 | β'=5.7 |  | 铸造+固溶+挤压+时效 | 500/12h+400 extrusion+200/60h | https://doi.org/10.1016/j.jmst.2020.05.028
| 98 | 98 | Mg-9.3Gd-2.7Y-0.65Ag-0.52Zr-0.18Ce | 285 | 280 | 1.5 | LPSO+β' | 7%LOSPSO+14.4%β' |  | 晶内 | 基面+柱面 | LPSO=26 | β'=7.3 | β'=6.4 |  | 铸造+固溶+挤压+时效 | 500/12h+400 extrusion+200/300h | https://doi.org/10.1016/j.jmst.2020.05.028
| 99 | 99 | Mg-10.03Gd-3.04Y--0.63Zr | 124 | 204 | 41 | 1 |  |  | 晶界 | 1 |  |  |  |  | 铸造 |  | DOI: 10.1016/S1003-6326(19)64982-4
| 100 | 100 | Mg-10.03Gd-3.04Y--0.63Zr | 148 | 223 | 138 | 0 |  |  | 0 | 0 |  |  |  |  | 铸造+固溶 | 520/8h | DOI: 10.1016/S1003-6326(19)64982-4
| 101 | 101 | Mg-10.03Gd-3.04Y--0.63Zr | 194 | 329 | 138 | LPSO+β' |  |  | 晶内+晶界 | 基面+柱面 |  | β'=45 | β'=9 |  | 铸造+固溶+时效 | 520/8h+220/16h | DOI: 10.1016/S1003-6326(19)64982-4
| 102 | 102 | Mg-10.10Gd-2.98Y-0.53Zn-0.61Zr | 142 | 224 | 40 | 1 |  |  | 晶界 | 1 |  |  |  |  | 铸造 |  | DOI: 10.1016/S1003-6326(19)64982-4
| 103 | 103 | Mg-10.10Gd-2.98Y-0.53Zn-0.61Zr | 166 | 247 | 110 | LPSO | 4 |  | 晶内+晶界 | 基面 |  |  |  |  | 铸造+固溶 | 520/8h | DOI: 10.1016/S1003-6326(19)64982-4
| 104 | 104 | Mg-10.10Gd-2.98Y-0.53Zn-0.61Zr | 201 | 338 | 110 | LPSO+β' |  |  | 晶内+晶界 | 基面+柱面 |  | β'=64 | β'=12 |  | 铸造+固溶+时效 | 520/8h+220/36h | DOI: 10.1016/S1003-6326(19)64982-4
| 105 | 105 | Mg-10.05Gd-3.05Y-0.98Zn-0.59Zr | 134 | 216 | 39 | 1 |  |  | 晶界 | 1 |  |  |  |  | 铸造 |  | DOI: 10.1016/S1003-6326(19)64982-4
| 106 | 106 | Mg-10.05Gd-3.05Y-0.98Zn-0.59Zr | 168 | 263 | 95 | LPSO | 16 |  | 晶界 | 基面 |  |  |  |  | 铸造+固溶 | 520/8h | DOI: 10.1016/S1003-6326(19)64982-4
| 107 | 107 | Mg-10.05Gd-3.05Y-0.98Zn-0.59Zr | 190 | 322 | 95 | LPSO+β' |  |  | 晶内+晶界 | 基面+柱面 |  | β'=184 | β'=43 |  | 铸造+固溶+时效 | 520/8h+220/58h | DOI: 10.1016/S1003-6326(19)64982-4
| 108 | 108 | Mg-10.13Gd-3.12Y-2.03Zn-0.6Zr | 126 | 207 | 38 | 1 |  |  | 晶界 | 1 |  |  |  |  | 铸造 |  | DOI: 10.1016/S1003-6326(19)64982-4
| 109 | 109 | Mg-10.13Gd-3.12Y-2.03Zn-0.6Zr | 157 | 242 | 45 | LPSO | 32 |  | 晶界 | 基面 |  |  |  |  | 铸造+固溶 | 520/8h | DOI: 10.1016/S1003-6326(19)64982-4
| 110 | 110 | Mg-10.13Gd-3.12Y-2.03Zn-0.6Zr | 169 | 274 | 45 | LPSO+β' |  |  | 晶内+晶界 | 基面+柱面 |  | β'=207 | β'=78 |  | 铸造+固溶+时效 | 520/8h+220/123h | DOI: 10.1016/S1003-6326(19)64982-4
| 111 | 111 | Mg-6Gd-1Y-0.5Zr | 101 | 210 | 50 | 0 |  |  | 0 | 0 |  |  |  |  | 铸造 |  | Mg-Gd-Y-Zr（-Ca）合金的微观组织演变、性能和断裂行为研究 - 中国知网 (cnki.net)
| 112 | 112 | Mg-6Gd-1Y-0.5Zr | 91 | 203 | 50 | 0 |  |  | 0 | 0 |  |  |  |  | 铸造+固溶 | 500℃×8h | Mg-Gd-Y-Zr（-Ca）合金的微观组织演变、性能和断裂行为研究 - 中国知网 (cnki.net)
| 114 | 113 | Mg-6Gd-3Y-0.5Zr | 128 | 222 | 34 | 1 |  | 条状 | 晶界 | 1 |  |  |  |  | 铸造 |  | Mg-Gd-Y-Zr（-Ca）合金的微观组织演变、性能和断裂行为研究 - 中国知网 (cnki.net)
| 115 | 114 | Mg-6Gd-3Y-0.5Zr | 116 | 224 | 50 | 0 |  |  | 0 | 0 |  | 171 | 53 |  | 铸造+固溶 | 500℃×8h | Mg-Gd-Y-Zr（-Ca）合金的微观组织演变、性能和断裂行为研究 - 中国知网 (cnki.net)
| 116 | 115 | Mg-6Gd-3Y-0.5Zr | 198 | 331 | 39.1 | β' |  | 片状 | 晶粒 | 柱面 |  |  |  |  | 铸造+固溶+时效 | 500℃×8h+225℃×16h | Mg-Gd-Y-Zr（-Ca）合金的微观组织演变、性能和断裂行为研究 - 中国知网 (cnki.net)
| 117 | 116 | Mg-8Gd-3Y-0.5Zr | 130 | 220 | 38 | 1 |  | 条状 | 晶界 | 1 |  |  |  |  | 铸造 |  | Mg-Gd-Y-Zr（-Ca）合金的微观组织演变、性能和断裂行为研究 - 中国知网 (cnki.net)
| 118 | 117 | Mg-8Gd-3Y-0.5Zr | 125 | 237 | 50 | 0 |  |  | 0 | 0 |  |  |  |  | 铸造+固溶 | 500℃×8h | Mg-Gd-Y-Zr（-Ca）合金的微观组织演变、性能和断裂行为研究 - 中国知网 (cnki.net)
| 119 | 118 | Mg-8Gd-3Y-0.5Zr | 222 | 362 | 45.6 | β' |  | 片状 | 晶粒 | 柱面 |  | 65 | 18 |  | 铸造+固溶+时效 | 500℃×8h+225℃×16h | Mg-Gd-Y-Zr（-Ca）合金的微观组织演变、性能和断裂行为研究 - 中国知网 (cnki.net)
| 120 | 119 | Mg-9Gd-3Y-0.5Zr-0.6Ca | 146 | 230 | 50 | 1 |  | 条状 | 晶界 | 1 |  |  |  |  | 铸造 |  | Mg-Gd-Y-Zr（-Ca）合金的微观组织演变、性能和断裂行为研究 - 中国知网 (cnki.net)
| 121 | 120 | Mg-9Gd-3Y-0.5Zr-0.6Ca | 134 | 263 | 50 | 0 |  |  | 0 | 0 |  |  |  |  | 铸造+固溶 | 500℃×8h | Mg-Gd-Y-Zr（-Ca）合金的微观组织演变、性能和断裂行为研究 - 中国知网 (cnki.net)
| 122 | 121 | Mg-9Gd-3Y-0.5Zr-0.6Ca | 238 | 363 | 50 | 0 |  |  | 0 | 0 |  |  |  |  | 铸造+固溶+时效 | 500℃×8h+225℃×16h | Mg-Gd-Y-Zr（-Ca）合金的微观组织演变、性能和断裂行为研究 - 中国知网 (cnki.net)
| 123 | 122 | Mg-10Gd-2Y-0.5Zr | 153 | 215 | 36 | 1 |  | 条状 | 晶界 | 1 |  |  |  |  | 铸造 |  | Mg-Gd-Y-Zr（-Ca）合金的微观组织演变、性能和断裂行为研究 - 中国知网 (cnki.net)
| 124 | 123 | Mg-10Gd-2Y-0.5Zr | 130 | 235 | 50 | 0 |  |  | 0 | 0 |  |  |  |  | 铸造+固溶 | 490℃×8h | Mg-Gd-Y-Zr（-Ca）合金的微观组织演变、性能和断裂行为研究 - 中国知网 (cnki.net)
| 125 | 124 | Mg-10Gd-2Y-0.5Zr | 239 | 362 | 43 | 0 |  |  | 0 | 0 |  |  |  |  | 铸造+固溶+时效 | 490℃×8h+225℃×16h | Mg-Gd-Y-Zr（-Ca）合金的微观组织演变、性能和断裂行为研究 - 中国知网 (cnki.net)
| 126 | 125 | Mg-10Gd-3Y-0.5Zr | 159 | 235 | 37 | 1 |  | 条状 | 晶界 | 1 |  |  |  |  | 铸造 |  | Mg-Gd-Y-Zr（-Ca）合金的微观组织演变、性能和断裂行为研究 - 中国知网 (cnki.net)
| 127 | 126 | Mg-10Gd-3Y-0.5Zr | 133 | 252 | 50 | 0 |  |  | 0 | 0 |  |  |  |  | 铸造+固溶 | 500℃×8h | Mg-Gd-Y-Zr（-Ca）合金的微观组织演变、性能和断裂行为研究 - 中国知网 (cnki.net)
| 128 | 127 | Mg-10Gd-3Y-0.5Zr | 241 | 370 | 38 | β'+β |  | β':片状, β:链状 | 晶界+晶内 | 柱面 |  | 23 | 10 |  | 铸造+固溶+时效 | 500℃×8h+225℃×16h | Mg-Gd-Y-Zr（-Ca）合金的微观组织演变、性能和断裂行为研究 - 中国知网 (cnki.net)
| 129 | 128 | Mg-10Gd-3Y-0.5Zr-0.5Ca | 158 | 217 | 35 | β' |  | 条状 | 晶界 | 柱面 |  |  |  |  | 铸造 |  | Mg-Gd-Y-Zr（-Ca）合金的微观组织演变、性能和断裂行为研究 - 中国知网 (cnki.net)
| 130 | 129 | Mg-10Gd-3Y-0.5Zr-0.5Ca | 136 | 257 | 50 | 0 |  |  | 0 | 0 |  |  |  |  | 铸造+固溶 | 500℃×8h | Mg-Gd-Y-Zr（-Ca）合金的微观组织演变、性能和断裂行为研究 - 中国知网 (cnki.net)
| 131 | 130 | Mg-10Gd-3Y-0.5Zr-0.5Ca | 243 | 360 | 38 | 0 |  |  | 0 | 0 |  |  |  |  | 铸造+固溶+时效 | 500℃×8h+225℃×16h | Mg-Gd-Y-Zr（-Ca）合金的微观组织演变、性能和断裂行为研究 - 中国知网 (cnki.net)
| 132 | 131 | Mg-12Gd-3Y-0.5Zr | 168 | 233 | 51 | 1 |  | 条状 | 晶界 | 1 |  |  |  |  | 铸造 |  | Mg-Gd-Y-Zr（-Ca）合金的微观组织演变、性能和断裂行为研究 - 中国知网 (cnki.net)
| 133 | 132 | Mg-12Gd-3Y-0.5Zr | 142 | 259 | 50 | 0 |  |  | 0 | 0 |  |  |  |  | 铸造+固溶 | 500℃×8h | Mg-Gd-Y-Zr（-Ca）合金的微观组织演变、性能和断裂行为研究 - 中国知网 (cnki.net)
| 134 | 133 | Mg-12Gd-3Y-0.5Zr | 248 | 328 | 54 | LPSO+β' |  |  | 晶界+晶内 | 基面+柱面 |  |  |  |  | 铸造+固溶+时效 | 500℃×8h+225℃×16h | Mg-Gd-Y-Zr（-Ca）合金的微观组织演变、性能和断裂行为研究 - 中国知网 (cnki.net)
| 135 | 134 | Mg-6Gd-3Y-0.5Zr | 175 | 261 | 3.8 | 0 |  |  | 0 | 0 |  |  |  |  | 铸造+固溶+挤压 | 400℃挤压+挤压比9.3 | Mg-Gd-Y-Zr（-Ca）合金的微观组织演变、性能和断裂行为研究 - 中国知网 (cnki.net)
| 136 | 135 | Mg-6Gd-3Y-0.5Zr | 252 | 366 | 3.8 | LPSO+β' |  |  | 晶界+晶内 | 基面+柱面 |  |  |  |  | 铸造+固溶+挤压+时效 | 400℃挤压+挤压比9.3+200℃时效 | Mg-Gd-Y-Zr（-Ca）合金的微观组织演变、性能和断裂行为研究 - 中国知网 (cnki.net)
| 137 | 136 | Mg-6Gd-3Y-0.5Zr | 264 | 401 | 3.8 | LPSO+β' |  |  | 晶界+晶内 | 基面+柱面 |  |  |  |  | 铸造+固溶+挤压+时效 | 450℃挤压+挤压比9.3+200℃时效 | Mg-Gd-Y-Zr（-Ca）合金的微观组织演变、性能和断裂行为研究 - 中国知网 (cnki.net)
| 138 | 137 | Mg-6Gd-3Y-0.5Zr | 334 | 381 | 3.8 | LPSO+β' |  |  | 晶界+晶内 | 基面+柱面 |  |  |  |  | 铸造+固溶+挤压+时效 | 400℃挤压+挤压比24+200℃时效 | Mg-Gd-Y-Zr（-Ca）合金的微观组织演变、性能和断裂行为研究 - 中国知网 (cnki.net)
| 139 | 138 | Mg-8Gd-3Y-0.5Zr | 186 | 278 | 3.5 | 0 |  |  | 0 | 0 |  |  |  |  | 铸造+挤压 | 400℃挤压+挤压比9.3 | Mg-Gd-Y-Zr（-Ca）合金的微观组织演变、性能和断裂行为研究 - 中国知网 (cnki.net)
| 140 | 139 | Mg-8Gd-3Y-0.5Zr | 273 | 406 | 3.5 | LPSO+β' |  |  | 晶界+晶内 | 基面+柱面 |  |  |  |  | 铸造+固溶+挤压+时效 | 400℃挤压+挤压比9.3+200℃时效 | Mg-Gd-Y-Zr（-Ca）合金的微观组织演变、性能和断裂行为研究 - 中国知网 (cnki.net)
| 141 | 140 | Mg-8Gd-3Y-0.5Zr | 297 | 412 | 3.5 | LPSO+β' |  |  | 晶界+晶内 | 基面+柱面 |  |  |  |  | 铸造+固溶+挤压+时效 | 350℃挤压+挤压比9.3+200℃时效 | Mg-Gd-Y-Zr（-Ca）合金的微观组织演变、性能和断裂行为研究 - 中国知网 (cnki.net)
| 142 | 141 | Mg-8Gd-3Y-0.5Zr | 310 | 413 | 3.5 | LPSO+β' |  |  | 晶界+晶内 | 基面+柱面 |  |  |  |  | 铸造+固溶+挤压+时效 | 350℃挤压+挤压比9.3+6%拉伸冷作硬化+200℃时效 | Mg-Gd-Y-Zr（-Ca）合金的微观组织演变、性能和断裂行为研究 - 中国知网 (cnki.net)
| 143 | 142 | Mg-8Gd-3Y-0.5Zr | 341 | 421 | 3.5 | LPSO+β' |  |  | 晶界+晶内 | 基面+柱面 |  |  |  |  | 铸造+固溶+挤压+时效 | 400℃挤压+挤压比24+200℃时效 | Mg-Gd-Y-Zr（-Ca）合金的微观组织演变、性能和断裂行为研究 - 中国知网 (cnki.net)
| 144 | 143 | Mg-8Gd-3Y-0.5Zr | 359 | 430 | 3.5 | LPSO+β' |  |  | 晶界+晶内 | 基面+柱面 |  |  |  |  | 铸造+固溶+挤压+时效 | 400℃挤压+挤压比24+6%拉伸冷作硬化+200℃时效 | Mg-Gd-Y-Zr（-Ca）合金的微观组织演变、性能和断裂行为研究 - 中国知网 (cnki.net)
| 145 | 144 | Mg-10Gd-2Y-0.5Zr | 311 | 403 | 3.5 | LPSO+β' |  |  | 晶界+晶内 | 基面+柱面 |  |  |  |  | 铸造+固溶+挤压+时效 | 400℃挤压+挤压比9.3+225℃时效 | Mg-Gd-Y-Zr（-Ca）合金的微观组织演变、性能和断裂行为研究 - 中国知网 (cnki.net)
| 146 | 145 | Mg-10Gd-2Y-0.5Zr | 331 | 397 | 3.5 | LPSO+β' |  |  | 晶界+晶内 | 基面+柱面 |  |  |  |  | 铸造+固溶+挤压+时效 | 350℃挤压+挤压比9.3+225℃时效 | Mg-Gd-Y-Zr（-Ca）合金的微观组织演变、性能和断裂行为研究 - 中国知网 (cnki.net)
| 147 | 146 | Mg-10Gd-3Y-0.5Zr | 220 | 309 | 3.7 | 0 |  |  | 0 | 0 |  |  |  |  | 铸造+挤压 | 400℃挤压+挤压比9.3 | Mg-Gd-Y-Zr（-Ca）合金的微观组织演变、性能和断裂行为研究 - 中国知网 (cnki.net)
| 148 | 147 | Mg-10Gd-3Y-0.5Zr | 252 | 324 | 3.7 | LPSO+β' |  |  | 晶界+晶内 | 基面+柱面 |  |  |  |  | 铸造+固溶+挤压+时效 | 400℃挤压+挤压比9.3+6%拉伸冷作硬化 | Mg-Gd-Y-Zr（-Ca）合金的微观组织演变、性能和断裂行为研究 - 中国知网 (cnki.net)
| 149 | 148 | Mg-10Gd-3Y-0.5Zr | 314 | 422 | 3.7 | LPSO+β' |  |  | 晶界+晶内 | 基面+柱面 |  |  |  |  | 铸造+固溶+挤压+时效 | 400℃挤压+挤压比9.3+200℃时效 | Mg-Gd-Y-Zr（-Ca）合金的微观组织演变、性能和断裂行为研究 - 中国知网 (cnki.net)
| 150 | 149 | Mg-10Gd-3Y-0.5Zr | 321 | 439 | 3.7 | LPSO+β' |  |  | 晶界+晶内 | 基面+柱面 |  |  |  |  | 铸造+固溶+挤压+时效 | 400℃挤压+挤压比9.3+6%拉伸冷作硬化+200℃时效 | Mg-Gd-Y-Zr（-Ca）合金的微观组织演变、性能和断裂行为研究 - 中国知网 (cnki.net)
| 151 | 150 | Mg-10Gd-3Y-0.5Zr | 330 | 439 | 3.7 | LPSO+β' |  |  | 晶界+晶内 | 基面+柱面 |  |  |  |  | 铸造+固溶+挤压+时效 | 350℃挤压+挤压比9.3+200℃时效 | Mg-Gd-Y-Zr（-Ca）合金的微观组织演变、性能和断裂行为研究 - 中国知网 (cnki.net)
| 152 | 151 | Mg-10Gd-3Y-0.5Zr | 332 | 449 | 3.7 | LPSO+β' |  |  | 晶界+晶内 | 基面+柱面 |  |  |  |  | 铸造+固溶+挤压+时效 | 350℃挤压+挤压比9.3+6%拉伸冷作硬化+200℃时效 | Mg-Gd-Y-Zr（-Ca）合金的微观组织演变、性能和断裂行为研究 - 中国知网 (cnki.net)
| 153 | 152 | Mg-10Gd-3Y-0.5Zr | 361 | 427 | 3.7 | LPSO+β' |  |  | 晶界+晶内 | 基面+柱面 |  |  |  |  | 铸造+固溶+挤压+时效 | 400℃挤压+挤压比24+200℃时效 | Mg-Gd-Y-Zr（-Ca）合金的微观组织演变、性能和断裂行为研究 - 中国知网 (cnki.net)
| 154 | 153 | Mg-10Gd-3Y-0.5Zr-0.4Ca | 329 | 388 | 3.7 | LPSO+β' |  |  | 晶界+晶内 | 基面+柱面 |  |  |  |  | 铸造+固溶+挤压+时效 | 400℃挤压+挤压比9.3+200℃时效 | Mg-Gd-Y-Zr（-Ca）合金的微观组织演变、性能和断裂行为研究 - 中国知网 (cnki.net)
| 155 | 154 | Mg-10Gd-3Y-0.5Zr-0.4Ca | 312 | 399 | 3.7 | LPSO+β' |  |  | 晶界+晶内 | 基面+柱面 |  |  |  |  | 铸造+固溶+挤压+时效 | 400℃挤压+挤压比24+225℃时效 | Mg-Gd-Y-Zr（-Ca）合金的微观组织演变、性能和断裂行为研究 - 中国知网 (cnki.net)
| 156 | 155 | Mg-12Gd-3Y-0.5Zr | 216 | 295 | 4.2 | 0 |  |  | 0 | 0 |  |  |  |  | 铸造+挤压 | 400℃挤压+挤压比9.3 | Mg-Gd-Y-Zr（-Ca）合金的微观组织演变、性能和断裂行为研究 - 中国知网 (cnki.net)
| 157 | 156 | Mg-12Gd-3Y-0.5Zr | 368 | 459 | 4.2 | LPSO+β' |  |  | 晶界+晶内 | 基面+柱面 |  |  |  |  | 铸造+固溶+挤压+时效 | 400℃挤压+挤压比9.3+225℃时效 | Mg-Gd-Y-Zr（-Ca）合金的微观组织演变、性能和断裂行为研究 - 中国知网 (cnki.net)
| 158 | 157 | Mg-12Gd-3Y-0.5Zr | 377 | 448 | 4.2 | LPSO+β' |  |  | 晶界+晶内 | 基面+柱面 |  |  |  |  | 铸造+固溶+挤压+时效 | 400℃挤压+挤压比24+225℃时效 | Mg-Gd-Y-Zr（-Ca）合金的微观组织演变、性能和断裂行为研究 - 中国知网 (cnki.net)
| 159 | 158 | Mg-12Gd-3Y-0.5Zr | 414 | 488 | 4.2 | LPSO+β' |  |  | 晶界+晶内 | 基面+柱面 |  |  |  |  | 铸造+固溶+挤压+时效 | 400℃挤压+挤压比24+200℃时效 | Mg-Gd-Y-Zr（-Ca）合金的微观组织演变、性能和断裂行为研究 - 中国知网 (cnki.net)
| 160 | 159 | Mg-12Gd-3Y-0.5Zr | 436 | 491 | 4.2 | LPSO+β' |  |  | 晶界+晶内 | 基面+柱面 |  |  |  |  | 铸造+固溶+挤压+时效 | 400℃挤压+挤压比24+6%拉伸冷作硬化+200℃时效 | Mg-Gd-Y-Zr（-Ca）合金的微观组织演变、性能和断裂行为研究 - 中国知网 (cnki.net)
| 162 | 160 | Mg-1Gd-1Y-1Zn | 119 | 178 | 50 | LPSO | LPSO24.6% | 网状分布的块状 | 晶界+晶内 | 基面 |  |  |  |  | 铸造 |  | 含LPSO相的Mg-Gd-Y-Zn系镁合金组织与性能的研究 - 中国知网 (cnki.net)
| 163 | 161 | Mg-1Gd-1Y-1Zn | 139 | 234 | 50 | LPSO | LPSO22.0% | 零散分布层片状与块状 | 晶界+晶内 | 基面 |  |  |  |  | 铸造+固溶 | 500℃*24h | 含LPSO相的Mg-Gd-Y-Zn系镁合金组织与性能的研究 - 中国知网 (cnki.net)
| 164 | 162 | Mg-1Gd-1Y-1Zn | 128 | 211 | 50 | LPSO | LPSO23.2% |  | 晶界+晶内 | 基面 |  |  |  |  | 铸造+时效 | 500℃*24h+200℃*72h | 含LPSO相的Mg-Gd-Y-Zn系镁合金组织与性能的研究 - 中国知网 (cnki.net)
| 165 | 163 | Mg-1Gd-1Y-1.5Zn | 113 | 193 | 50 | 1+LPSO | LPSO28.1%，W1.3% | W相：长条状/颗粒状；LPSO相网状分布块状 | 晶界+晶内 | 1+基面 |  |  |  |  | 铸造 |  | 含LPSO相的Mg-Gd-Y-Zn系镁合金组织与性能的研究 - 中国知网 (cnki.net)
| 166 | 164 | Mg-1Gd-1Y-1.5Zn | 141 | 252 | 50 | LPSO | LPSO26.5% | 块状 | 晶界+晶内 | 基面 |  |  |  |  | 铸造+固溶 | 500℃*24h | 含LPSO相的Mg-Gd-Y-Zn系镁合金组织与性能的研究 - 中国知网 (cnki.net)
| 167 | 165 | Mg-1Gd-1Y-1.5Zn | 124 | 210 | 50 | LPSO | LPSO27.9% |  | 晶界+晶内 | 基面 |  |  |  |  | 铸造+时效 | 500℃*24h+200℃*72h | 含LPSO相的Mg-Gd-Y-Zn系镁合金组织与性能的研究 - 中国知网 (cnki.net)
| 168 | 166 | Mg-1Gd-1Y-2Zn | 110 | 189 | 50 | 1+LPSO | LPSO25.2%,W3.9% | W相：鱼骨状；LPSO相网状分布块状 | 晶界+晶内 | 1+基面 |  |  |  |  | 铸造 |  | 含LPSO相的Mg-Gd-Y-Zn系镁合金组织与性能的研究 - 中国知网 (cnki.net)
| 169 | 167 | Mg-1Gd-1Y-2Zn | 145 | 265 | 50 | 1+LPSO | LPSO22.8%,W0.9% | W：颗粒状，LPSO：块状 | 晶界+晶内 | 1+基面 | LPSO：[10-10] |  | W相：1μm |  | 铸造+固溶 | 500℃*24h | 含LPSO相的Mg-Gd-Y-Zn系镁合金组织与性能的研究 - 中国知网 (cnki.net)
| 170 | 168 | Mg-1Gd-1Y-2Zn | 117 | 199 | 50 | 1+LPSO | LPSO24.6%,W2.6% | W：鱼骨状+颗粒状，LPSO：块状 | 晶界+晶内 | 1+基面 |  |  |  |  | 铸造+时效 | 500℃*24h+200℃*72h | 含LPSO相的Mg-Gd-Y-Zn系镁合金组织与性能的研究 - 中国知网 (cnki.net)
| 171 | 169 | Mg-1Gd-1Y-1Zn | 175 | 306 | 9.89 | LPSO | LPSO23.3% |  | 晶界+晶内 | 基面 |  |  |  |  | 铸态+挤压 | 挤压比10 | 含LPSO相的Mg-Gd-Y-Zn系镁合金组织与性能的研究 - 中国知网 (cnki.net)
| 172 | 170 | Mg-1Gd-1Y-1.5Zn | 198 | 327 | 8.76 | 1+LPSO | LPSO26.62%,W3.45% |  | 晶界+晶内 | 1+基面 |  |  |  |  | 铸态+挤压 | 挤压比10 | 含LPSO相的Mg-Gd-Y-Zn系镁合金组织与性能的研究 - 中国知网 (cnki.net)
| 173 | 171 | Mg-1Gd-1Y-2Zn | 205 | 323 | 8.23 | 1+LPSO | LPSO25.23%W9.48% |  | 晶界+晶内 | 1+基面 |  |  |  |  | 铸态+挤压 | 挤压比10 | 含LPSO相的Mg-Gd-Y-Zn系镁合金组织与性能的研究 - 中国知网 (cnki.net)
| 174 | 172 | Mg-1Gd-1Y-1Zn | 262 | 360 | 3.08 | LPSO | LPSO21.5% |  | 晶界+晶内 | 基面 |  |  |  |  | 铸造+固溶+挤压 | 挤压比10，500℃*24h | 含LPSO相的Mg-Gd-Y-Zn系镁合金组织与性能的研究 - 中国知网 (cnki.net)
| 175 | 173 | Mg-1Gd-1Y-1.5Zn | 229 | 336 | 6.54 | 1+LPSO | LPSO25.19%,W2.86% |  | 晶界+晶内 | 1+基面 |  |  |  |  | 铸造+固溶+挤压 | 挤压比10，500℃*24h | 含LPSO相的Mg-Gd-Y-Zn系镁合金组织与性能的研究 - 中国知网 (cnki.net)
| 176 | 174 | Mg-1Gd-1Y-2Zn | 213 | 334 | 8.49 | 1+LPSO | LPSO22.86%,W8.59% |  | 晶界+晶内 | 1+基面 |  |  |  |  | 铸造+固溶+挤压 | 挤压比10，500℃*24h | 含LPSO相的Mg-Gd-Y-Zn系镁合金组织与性能的研究 - 中国知网 (cnki.net)
| 177 | 175 | Mg-1Gd-1Y-1Zn-0.1Ce | 268 | 345 | 8.59 | 1+LPSO | LPSO22.56%,化合物相2.12% | Ce(Mg,Zn)12：长条状 | 晶界+晶内 | 1+基面 |  |  |  |  | 铸造+固溶+挤压 | 挤压比10，500℃*24h | 含LPSO相的Mg-Gd-Y-Zn系镁合金组织与性能的研究 - 中国知网 (cnki.net)
| 178 | 176 | Mg-1Gd-1Y-1Zn-0.2Ce | 273 | 363 | 6.85 | 1+LPSO | LPSO23.79%,化合物相4.68% | Ce(Mg,Zn)12：长条状 | 晶界+晶内 | 1+基面 |  |  |  |  | 铸造+固溶+挤压 | 挤压比10，500℃*24h | 含LPSO相的Mg-Gd-Y-Zn系镁合金组织与性能的研究 - 中国知网 (cnki.net)
| 179 | 177 | Mg-1Gd-1Y-1Zn-0.3Ce | 286 | 355 | 4.36 | 1+LPSO | LPSO23.98%,化合物相7.28% | Ce(Mg,Zn)12：长条状 | 晶界+晶内 | 1+基面 |  |  |  |  | 铸造+固溶+挤压 | 挤压比10，500℃*24h | 含LPSO相的Mg-Gd-Y-Zn系镁合金组织与性能的研究 - 中国知网 (cnki.net)
| 180 | 178 | Mg-1Gd-1Y-1Zn-0.1La | 286 | 369 | 7.39 | 1+LPSO | LPSO23.78%,化合物相3.42% | La(Mg,Zn)12：长条状 | 晶界+晶内 | 1+基面 |  |  |  |  | 铸造+固溶+挤压 | 挤压比10，500℃*24h | 含LPSO相的Mg-Gd-Y-Zn系镁合金组织与性能的研究 - 中国知网 (cnki.net)
| 181 | 179 | Mg-1Gd-1Y-1Zn-0.2La | 308 | 379 | 5.24 | 1+LPSO | LPSO22.79%,化合物相7.56% | La(Mg,Zn)12：长条状 | 晶界+晶内 | 1+基面 |  |  |  |  | 铸造+固溶+挤压 | 挤压比10，500℃*24h | 含LPSO相的Mg-Gd-Y-Zn系镁合金组织与性能的研究 - 中国知网 (cnki.net)
| 182 | 180 | Mg-1Gd-1Y-1Zn-0.3La | 326 | 391 | 3.86 | 1+LPSO | LPSO23.16%,化合物相12.82% | La(Mg,Zn)12：长条状 | 晶界+晶内 | 1+基面 |  |  |  |  | 铸造+固溶+挤压 | 挤压比10，500℃*24h | 含LPSO相的Mg-Gd-Y-Zn系镁合金组织与性能的研究 - 中国知网 (cnki.net)
| 183 | 181 | Mg-9Gd-2Y-0.5Zr | 180 | 225 | 52.38 | LPSO |  |  | 晶界+晶内 | 基面 |  |  |  |  | 铸造+固溶+时效 | 525℃*6h+225℃*10h | 高强度Mg-Gd-Y-Zr合金组织和抗蠕变性能研究 - 中国知网 (cnki.net)
| 184 | 182 | Mg-11Gd-2Y-0.5Zr | 190 | 255 | 36.16 | LPSO |  |  | 晶界+晶内 | 基面 |  |  |  |  | 铸造+固溶+时效 | 525℃*6h+225℃*10h | 高强度Mg-Gd-Y-Zr合金组织和抗蠕变性能研究 - 中国知网 (cnki.net)
| 185 | 183 | Mg-13Gd-2Y-0.5Zr | 195 | 260 | 23.68 | β' |  | 花瓣状（柱面相） | 晶界+晶内 | 柱面 | (100)β'//(1-210)α，[001]β'//[0001]α | 0.21nm | 41nm |  | 铸造+固溶+时效 | 525℃*6h+225℃*10h | 高强度Mg-Gd-Y-Zr合金组织和抗蠕变性能研究 - 中国知网 (cnki.net)
| 186 | 184 | Mg-15Gd-2Y-0.5Zr | 180 | 245 | 56.26 | β' |  |  | 晶界+晶内 | 柱面 |  |  |  |  | 铸造+固溶+时效 | 525℃*6h+225℃*10h | 高强度Mg-Gd-Y-Zr合金组织和抗蠕变性能研究 - 中国知网 (cnki.net)
| 187 | 185 | Mg-8Gd-4Y-0.6Zn-0.5Zr | 147 | 174 | 111 | 1 |  | 颗粒 | 晶界+晶内 | 1+基面 |  |  |  |  | 铸造 |  | Mg-8Gd-4Y-xZn合金组织结构和强韧化协同调控研究 - 中国知网 (cnki.net)
| 188 | 186 | Mg-8Gd-4Y-1.1Zn-0.5Zr | 150 | 182 | 68 | 1+LPSO |  | 颗粒+片层 | 晶界+晶内 | 1+基面 |  |  |  |  | 铸造 |  | Mg-8Gd-4Y-xZn合金组织结构和强韧化协同调控研究 - 中国知网 (cnki.net)
| 189 | 187 | Mg-8Gd-4Y-1.6Zn-0.5Zr | 151 | 194 | 66 | 1+LPSO |  | 颗粒+片层 | 晶界+晶内 | 1+基面 |  |  |  |  | 铸造 |  | Mg-8Gd-4Y-xZn合金组织结构和强韧化协同调控研究 - 中国知网 (cnki.net)
| 190 | 188 | Mg-8Gd-4Y-0.6Zn-0.5Zr | 251 | 327 | 8.3 | 0 |  |  | 0 | 0 |  |  |  |  | 铸造+挤压 | 460℃挤压 | Mg-8Gd-4Y-xZn合金组织结构和强韧化协同调控研究 - 中国知网 (cnki.net)
| 191 | 189 | Mg-8Gd-4Y-1.1Zn-0.5Zr | 289 | 350 | 3.6 | 0 |  |  | 0 | 0 |  |  |  |  | 铸造+挤压 | 460℃挤压 | Mg-8Gd-4Y-xZn合金组织结构和强韧化协同调控研究 - 中国知网 (cnki.net)
| 192 | 190 | Mg-8Gd-4Y-1.6Zn-0.5Zr | 278 | 350 | 4.2 | 0 |  |  | 0 | 0 |  |  |  |  | 铸造+挤压 | 460℃挤压 | Mg-8Gd-4Y-xZn合金组织结构和强韧化协同调控研究 - 中国知网 (cnki.net)
| 193 | 191 | Mg-8Gd-4Y-0.6Zn-0.5Zr | 357 | 435 | 8.3 | 0 |  |  | 0 | 0 |  |  |  |  | 铸造+固溶+挤压+时效 | 460℃挤压+200℃时效72h | Mg-8Gd-4Y-xZn合金组织结构和强韧化协同调控研究 - 中国知网 (cnki.net)
| 194 | 192 | Mg-8Gd-4Y-1.1Zn-0.5Zr | 379 | 453 | 3.6 | 0 |  |  | 0 | 0 |  |  |  |  | 铸造+固溶+挤压+时效 | 460℃挤压+200℃时效72h | Mg-8Gd-4Y-xZn合金组织结构和强韧化协同调控研究 - 中国知网 (cnki.net)
| 195 | 193 | Mg-8Gd-4Y-1.6Zn-0.5Zr | 395 | 458 | 4.2 | β' |  |  | 晶内 | 柱面 |  |  |  |  | 铸造+固溶+挤压+时效 | 460℃挤压+200℃时效72h | Mg-8Gd-4Y-xZn合金组织结构和强韧化协同调控研究 - 中国知网 (cnki.net)
| 196 | 194 | Mg-8.5Gd-4.5Y-0.4Zr | 229 | 185 | 100 | 0 |  |  | 0 | 0 |  |  |  |  | 铸造 |  | Mg-Gd-Y-xZn-Zr镁合金组织与性能研究 - 中国知网 (cnki.net)
| 197 | 195 | Mg-8.5Gd-4.5Y-0.7Zn-0.4Zr | 202 | 182 | 50 | 0 |  |  | 0 | 0 |  |  |  |  | 铸造 |  | Mg-Gd-Y-xZn-Zr镁合金组织与性能研究 - 中国知网 (cnki.net)
| 198 | 196 | Mg-8.5Gd-4.5Y-1.5Zn-0.4Zr | 218 | 169 | 45 | 0 |  |  | 0 | 0 |  |  |  |  | 铸造 |  | Mg-Gd-Y-xZn-Zr镁合金组织与性能研究 - 中国知网 (cnki.net)
| 199 | 197 | Mg-8.5Gd-4.5Y-3.3Zn-0.4Zr | 222 | 160 | 40 | 0 |  |  | 0 | 0 |  |  |  |  | 铸造 |  | Mg-Gd-Y-xZn-Zr镁合金组织与性能研究 - 中国知网 (cnki.net)
| 200 | 198 | Mg-8.5Gd-4.5Y-0.4Zr | 235 | 205 | 40 | 0 |  |  | 0 | 0 |  |  |  |  | 铸造+固溶 | 500℃*12h | Mg-Gd-Y-xZn-Zr镁合金组织与性能研究 - 中国知网 (cnki.net)
| 201 | 199 | Mg-8.5Gd-4.5Y-0.7Zn-0.4Zr | 213 | 195 | 110 | 0 |  |  | 0 | 0 |  |  |  |  | 铸造+固溶 | 510℃*8h | Mg-Gd-Y-xZn-Zr镁合金组织与性能研究 - 中国知网 (cnki.net)
| 202 | 200 | Mg-8.5Gd-4.5Y-1.5Zn-0.4Zr | 209 | 181 | 80 | 0 |  |  | 0 | 0 |  |  |  |  | 铸造+固溶 | 510℃*16h | Mg-Gd-Y-xZn-Zr镁合金组织与性能研究 - 中国知网 (cnki.net)
| 203 | 201 | Mg-8.5Gd-4.5Y-3.3Zn-0.4Zr | 198 | 169 | 35 | 0 |  |  | 0 | 0 |  |  |  |  | 铸造+固溶 | 500℃*8h | Mg-Gd-Y-xZn-Zr镁合金组织与性能研究 - 中国知网 (cnki.net)
| 204 | 202 | Mg-8.5Gd-4.5Y-0.4Zr | 331 | 245 | 7.9 | 0 |  |  | 0 | 0 |  |  |  |  | 铸造+挤压 |  | Mg-Gd-Y-xZn-Zr镁合金组织与性能研究 - 中国知网 (cnki.net)
| 205 | 203 | Mg-8.5Gd-4.5Y-0.7Zn-0.4Zr | 369 | 305 | 4.9 | LPSO |  | 片层 | 晶界+晶内 | 基面 |  |  | 微米级 |  | 铸造+挤压 |  | Mg-Gd-Y-xZn-Zr镁合金组织与性能研究 - 中国知网 (cnki.net)
| 206 | 204 | Mg-8.5Gd-4.5Y-1.5Zn-0.4Zr | 366 | 291 | 5.9 | LPSO |  | 片层 | 晶界+晶内 | 基面 |  |  | 微米级 |  | 铸造+挤压 |  | Mg-Gd-Y-xZn-Zr镁合金组织与性能研究 - 中国知网 (cnki.net)
| 207 | 205 | Mg-8.5Gd-4.5Y-3.3Zn-0.4Zr | 341 | 230 | 5.7 | LPSO |  | 片层 | 晶界+晶内 | 基面 |  |  |  |  | 铸造+挤压 |  | Mg-Gd-Y-xZn-Zr镁合金组织与性能研究 - 中国知网 (cnki.net)
| 208 | 206 | Mg-8.5Gd-4.5Y-0.4Zr | 459 | 332 | 7.9 | β' |  |  | 晶内 | 柱面 |  |  |  |  | 铸造+挤压+时效 | 时效 | Mg-Gd-Y-xZn-Zr镁合金组织与性能研究 - 中国知网 (cnki.net)
| 209 | 207 | Mg-8.5Gd-4.5Y-0.7Zn-0.4Zr | 468 | 378 | 4.9 | β' |  | 等轴 | 晶内 | 柱面 |  |  | 8nm |  | 铸造+挤压+时效 | 时效 | Mg-Gd-Y-xZn-Zr镁合金组织与性能研究 - 中国知网 (cnki.net)
| 210 | 208 | Mg-8.5Gd-4.5Y-1.5Zn-0.4Zr | 449 | 362 | 5.9 | β' |  |  | 晶内 | 柱面 |  |  |  |  | 铸造+挤压+时效 | 时效 | Mg-Gd-Y-xZn-Zr镁合金组织与性能研究 - 中国知网 (cnki.net)
| 211 | 209 | Mg-8.5Gd-4.5Y-3.3Zn-0.4Zr | 346 | 239 | 5.7 | β' |  |  | 晶内 | 柱面 |  |  |  |  | 铸造+挤压+时效 | 时效 | Mg-Gd-Y-xZn-Zr镁合金组织与性能研究 - 中国知网 (cnki.net)
| 212 | 210 | Mg-6Zn-1Mn | 208 | 306 | 8.2 | β' | 0.039 |  | 晶内 | 柱面 |  |  |  |  | 铸造+挤压 |  | Gd元素对Mg-Zn-Mn系变形镁合金组织与性能的影响研究 - 中国知网 (cnki.net)
| 213 | 211 | Mg-6Zn-1Mn-0.2Gd | 235 | 317 | 5.6 | β' | 0.055 |  | 晶内 | 柱面 |  |  |  |  | 铸造+挤压 |  | Gd元素对Mg-Zn-Mn系变形镁合金组织与性能的影响研究 - 中国知网 (cnki.net)
| 214 | 212 | Mg-6Zn-1Mn-1Gd | 263 | 338 | 3.6 | β' | 0.076 |  | 晶内 | 柱面 |  |  |  |  | 铸造+挤压 |  | Gd元素对Mg-Zn-Mn系变形镁合金组织与性能的影响研究 - 中国知网 (cnki.net)
| 215 | 213 | Mg-6Zn-1Mn-3Gd | 305 | 354 | 2.4 | β' | 0.092 |  | 晶内 | 柱面 |  |  |  |  | 铸造+挤压 |  | Gd元素对Mg-Zn-Mn系变形镁合金组织与性能的影响研究 - 中国知网 (cnki.net)
| 216 | 214 | Mg-6Gd-3Y-1Zn-0.4Zr | 136 | 225 | 41.14 | LPSO+β' | 0.1141 |  | 晶界+晶内 | 基面+柱面 |  |  |  |  | 铸造 |  | Mg-Gd-Y-Zn-Zr-xAg合金锻造变形及时效强化行为研究 - 中国知网 (cnki.net)
| 217 | 215 | Mg-6Gd-3Y-1Zn-0.4Zr-0.1Ag | 141 | 232 | 40.39 | LPSO+β' | 0.1073 |  | 晶界+晶内 | 基面+柱面 |  |  |  |  | 铸造 |  | Mg-Gd-Y-Zn-Zr-xAg合金锻造变形及时效强化行为研究 - 中国知网 (cnki.net)
| 218 | 216 | Mg-6Gd-3Y-1Zn-0.4Zr-0.3Ag | 156 | 260 | 40.53 | LPSO+β' | 0.0927 |  | 晶界+晶内 | 基面+柱面 |  |  |  |  | 铸造 |  | Mg-Gd-Y-Zn-Zr-xAg合金锻造变形及时效强化行为研究 - 中国知网 (cnki.net)
| 219 | 217 | Mg-6Gd-3Y-1Zn-0.4Zr-0.5Ag | 159 | 264 | 39.25 | LPSO+β' | 0.0836 |  | 晶界+晶内 | 基面+柱面 |  |  |  |  | 铸造 |  | Mg-Gd-Y-Zn-Zr-xAg合金锻造变形及时效强化行为研究 - 中国知网 (cnki.net)
| 220 | 218 | Mg-6Gd-3Y-1Zn-0.4Zr-0.7Ag | 161 | 268 | 38.56 | LPSO+β' | 0.0712 |  | 晶界+晶内 | 基面+柱面 |  |  |  |  | 铸造 |  | Mg-Gd-Y-Zn-Zr-xAg合金锻造变形及时效强化行为研究 - 中国知网 (cnki.net)
| 221 | 219 | Mg-6Gd-3Y-1Zn-0.4Zr | 136 | 225 | 43.41 | 1 | 0.0622 |  | 晶界 | 1 |  |  |  |  | 铸造+固溶 | 510℃*24h均匀化 | Mg-Gd-Y-Zn-Zr-xAg合金锻造变形及时效强化行为研究 - 中国知网 (cnki.net)
| 222 | 220 | Mg-6Gd-3Y-1Zn-0.4Zr-0.1Ag | 141 | 232 | 43.68 | 1 | 0.0593 |  | 晶界 | 1 |  |  |  |  | 铸造+固溶 | 510℃*24h均匀化 | Mg-Gd-Y-Zn-Zr-xAg合金锻造变形及时效强化行为研究 - 中国知网 (cnki.net)
| 223 | 221 | Mg-6Gd-3Y-1Zn-0.4Zr-0.3Ag | 156 | 260 | 42.16 | 1 | 0.0464 |  | 晶界 | 1 |  |  |  |  | 铸造+固溶 | 510℃*24h均匀化 | Mg-Gd-Y-Zn-Zr-xAg合金锻造变形及时效强化行为研究 - 中国知网 (cnki.net)
| 224 | 222 | Mg-6Gd-3Y-1Zn-0.4Zr-0.5Ag | 159 | 264 | 42.09 | 1 | 0.0428 |  | 晶界 | 1 |  |  |  |  | 铸造+固溶 | 510℃*24h均匀化 | Mg-Gd-Y-Zn-Zr-xAg合金锻造变形及时效强化行为研究 - 中国知网 (cnki.net)
| 225 | 223 | Mg-6Gd-3Y-1Zn-0.4Zr-0.7Ag | 161 | 268 | 41.77 | 1 | 0.0393 |  | 晶界 | 1 |  |  |  |  | 铸造+固溶 | 510℃*24h均匀化 | Mg-Gd-Y-Zn-Zr-xAg合金锻造变形及时效强化行为研究 - 中国知网 (cnki.net)
| 226 | 224 | Mg-6Gd-3Y-1Zn-0.4Zr | 184 | 250 | 43.41 | LPSO+β' | β':0.23% | 椭圆状相(β')+片层状相(LPSO) | 晶界+晶内 | 基面+柱面 |  | β':8.02nm | β':22.013nm |  | 铸造+固溶+时效 | 峰时效 | Mg-Gd-Y-Zn-Zr-xAg合金锻造变形及时效强化行为研究 - 中国知网 (cnki.net)
| 227 | 225 | Mg-6Gd-3Y-1Zn-0.4Zr-0.1Ag | 190 | 258 | 43.68 | LPSO+β' |  | 椭圆状相(β')+片层状相(LPSO) | 晶界+晶内 | 基面+柱面 |  |  |  |  | 铸造+固溶+时效 | 峰时效 | Mg-Gd-Y-Zn-Zr-xAg合金锻造变形及时效强化行为研究 - 中国知网 (cnki.net)
| 228 | 226 | Mg-6Gd-3Y-1Zn-0.4Zr-0.3Ag | 218 | 290 | 42.16 | LPSO+β' | β':0.18%,γ':0.07% | 椭圆状相(β')+片层状相(LPSO)+纳米级盘状相（γ''） | 晶界+晶内 | 基面+柱面 |  | β':6.81,γ'':0.5nm | β':15.67γ'':40nm |  | 铸造+固溶+时效 | 峰时效 | Mg-Gd-Y-Zn-Zr-xAg合金锻造变形及时效强化行为研究 - 中国知网 (cnki.net)
| 229 | 227 | Mg-6Gd-3Y-1Zn-0.4Zr-0.5Ag | 221 | 293 | 42.09 | LPSO+β' |  | 椭圆状相(β')+片层状相(LPSO)+纳米级盘状相（γ''） | 晶界+晶内 | 基面+柱面 |  | γ'':0.5nm | γ'':40nm |  | 铸造+固溶+时效 | 峰时效 | Mg-Gd-Y-Zn-Zr-xAg合金锻造变形及时效强化行为研究 - 中国知网 (cnki.net)
| 230 | 228 | Mg-6Gd-3Y-1Zn-0.4Zr-0.7Ag | 223 | 295 | 41.77 | LPSO+β' |  | 椭圆状相(β')+片层状相(LPSO)+纳米级盘状相（γ''） | 晶界+晶内 | 基面+柱面 |  | γ'':0.5nm | γ'':40nm |  | 铸造+固溶+时效 | 峰时效 | Mg-Gd-Y-Zn-Zr-xAg合金锻造变形及时效强化行为研究 - 中国知网 (cnki.net)
| 231 | 229 | Mg-6Gd-1Sm-0.5Zr | 152 | 170 | 35 | 1 |  | 颗粒状fcc | 晶界 | 1 |  |  |  |  | 铸造 |  | Mg-Gd(-Y-Sm-Zr)耐热镁合金组织和性能研究 - 中国知网 (cnki.net)
| 232 | 230 | Mg-9Gd-1Sm-0.5Zr | 180 | 215 | 33 | 1 |  | 网状fcc | 晶界 | 1 |  |  |  |  | 铸造 |  | Mg-Gd(-Y-Sm-Zr)耐热镁合金组织和性能研究 - 中国知网 (cnki.net)
| 233 | 231 | Mg-12Gd-1Sm-0.5Zr | 195 | 225 | 31 | 1 |  | 网状fcc | 晶界 | 1 |  |  |  |  | 铸造 |  | Mg-Gd(-Y-Sm-Zr)耐热镁合金组织和性能研究 - 中国知网 (cnki.net)
| 234 | 232 | Mg-15Gd-1Sm-0.5Zr | 160 | 205 | 23 | 1 |  | 网状fcc | 晶界 | 1 |  |  |  |  | 铸造 |  | Mg-Gd(-Y-Sm-Zr)耐热镁合金组织和性能研究 - 中国知网 (cnki.net)
| 235 | 233 | Mg-6Gd-1Sm-0.5Zr | 125 | 180 | 60 | 1 |  | 颗粒状 | 晶界+晶内 | 1 |  |  |  |  | 铸造+固溶+时效 | 525℃*6h+225℃*10h | Mg-Gd(-Y-Sm-Zr)耐热镁合金组织和性能研究 - 中国知网 (cnki.net)
| 236 | 234 | Mg-9Gd-1Sm-0.5Zr | 125 | 200 | 36 | 1 |  | 颗粒状+细条状 | 晶界+晶内 | 1 |  |  |  |  | 铸造+固溶+时效 | 525℃*6h+225℃*10h | Mg-Gd(-Y-Sm-Zr)耐热镁合金组织和性能研究 - 中国知网 (cnki.net)
| 237 | 235 | Mg-12Gd-1Sm-0.5Zr | 175 | 220 | 40 | 1 |  | 网状 | 晶界+晶内 | 1 |  |  |  |  | 铸造+固溶+时效 | 525℃*6h+225℃*10h | Mg-Gd(-Y-Sm-Zr)耐热镁合金组织和性能研究 - 中国知网 (cnki.net)
| 238 | 236 | Mg-15Gd-1Sm-0.5Zr | 225 | 250 | 55 | 1 |  | 网状 | 晶界+晶内 | 1 |  |  |  |  | 铸造+固溶+时效 | 525℃*6h+225℃*10h | Mg-Gd(-Y-Sm-Zr)耐热镁合金组织和性能研究 - 中国知网 (cnki.net)
| 239 | 237 | Mg-12Gd-1Y-1Sm-0.5Zr | 180 | 221 | 31 | 1 |  | 断续网状 | 晶界 | 1 |  |  |  |  | 铸造 |  | Mg-Gd(-Y-Sm-Zr)耐热镁合金组织和性能研究 - 中国知网 (cnki.net)
| 240 | 238 | Mg-12Gd-1Y-3Sm-0.5Zr | 173 | 219 | 28 | 1 |  | 断续网状 | 晶界 | 1 |  |  |  |  | 铸造 |  | Mg-Gd(-Y-Sm-Zr)耐热镁合金组织和性能研究 - 中国知网 (cnki.net)
| 241 | 239 | Mg-12Gd-1Y-5Sm-0.5Zr | 153 | 186 | 27 | 1 |  | 网状 | 晶界 | 1 |  |  |  |  | 铸造 |  | Mg-Gd(-Y-Sm-Zr)耐热镁合金组织和性能研究 - 中国知网 (cnki.net)
| 242 | 240 | Mg-2.8Gd-0.1Zr | 179 | 260 | 40 | LPSO |  | 片层状 | 晶界 | 基面 |  |  |  |  | 铸造 |  | Ag对Mg-Gd（-Y）-Zr合金微观组织、力学性能和腐蚀行为的影响 - 中国知网 (cnki.net)
| 243 | 241 | Mg-2.8Y-0.1Zr | 158 | 215 | 40 | 1 |  | 块状 | 晶界 | 1 |  |  |  |  | 铸造 |  | Ag对Mg-Gd（-Y）-Zr合金微观组织、力学性能和腐蚀行为的影响 - 中国知网 (cnki.net)
| 244 | 242 | Mg-2.4Gd-0.4Ag-0.1Zr | 181 | 272 | 20 | 1 |  | 网状 | 晶界 | 1 |  |  |  |  | 铸造 |  | Ag对Mg-Gd（-Y）-Zr合金微观组织、力学性能和腐蚀行为的影响 - 中国知网 (cnki.net)
| 245 | 243 | Mg-2.4Y-0.4Ag-0.1Zr | 152 | 256 | 25 | 1 |  | 网状 | 晶界 | 1 |  |  |  |  | 铸造 |  | Ag对Mg-Gd（-Y）-Zr合金微观组织、力学性能和腐蚀行为的影响 - 中国知网 (cnki.net)
| 246 | 244 | Mg-1.6Gd-0.8Y-0.4Ag-0.1Zr | 163 | 264 | 25 | 1 |  | 断续网状 | 晶界 | 1 |  |  |  |  | 铸造 |  | Ag对Mg-Gd（-Y）-Zr合金微观组织、力学性能和腐蚀行为的影响 - 中国知网 (cnki.net)
| 247 | 245 | Mg-0.8Gd-1.6Y-0.4Ag-0.1Zr | 158 | 259 | 40 | 1 |  | 块状 | 晶界 | 1 |  |  |  |  | 铸造 |  | Ag对Mg-Gd（-Y）-Zr合金微观组织、力学性能和腐蚀行为的影响 - 中国知网 (cnki.net)
| 248 | 246 | Mg-2.8Gd-0.1Zr | 166 | 283 | 56 | 1 |  | 方块状 | 晶内 | 1 |  |  | 5μm |  | 铸造+固溶 | 500℃*6h | Ag对Mg-Gd（-Y）-Zr合金微观组织、力学性能和腐蚀行为的影响 - 中国知网 (cnki.net)
| 249 | 247 | Mg-2.8Y-0.1Zr | 147 | 222 | 52 | 1 |  | 细小方块 | 晶界 | 1 |  |  | 5μm |  | 铸造+固溶 | 500℃*6h | Ag对Mg-Gd（-Y）-Zr合金微观组织、力学性能和腐蚀行为的影响 - 中国知网 (cnki.net)
| 250 | 248 | Mg-2.4Gd-0.4Ag-0.1Zr | 155 | 296 | 66 | 1 |  | 方块状 | 晶界 | 1 |  |  | 1μm |  | 铸造+固溶 | 500℃*6h | Ag对Mg-Gd（-Y）-Zr合金微观组织、力学性能和腐蚀行为的影响 - 中国知网 (cnki.net)
| 251 | 249 | Mg-2.4Y-0.4Ag-0.1Zr | 140 | 260 | 59 | 1 |  | 方块状 | 晶内 | 1 |  |  | 5μm |  | 铸造+固溶 | 500℃*6h | Ag对Mg-Gd（-Y）-Zr合金微观组织、力学性能和腐蚀行为的影响 - 中国知网 (cnki.net)
| 252 | 250 | Mg-1.6Gd-0.8Y-0.4Ag-0.1Zr | 144 | 299 | 56 | 1 |  | 方块状 | 晶内 | 1 |  |  |  |  | 铸造+固溶 | 500℃*6h | Ag对Mg-Gd（-Y）-Zr合金微观组织、力学性能和腐蚀行为的影响 - 中国知网 (cnki.net)
| 253 | 251 | Mg-0.8Gd-1.6Y-0.4Ag-0.1Zr | 147 | 287 | 59 | 1 |  | 方块状 | 晶内 | 1 |  |  |  |  | 铸造+固溶 | 500℃*6h | Ag对Mg-Gd（-Y）-Zr合金微观组织、力学性能和腐蚀行为的影响 - 中国知网 (cnki.net)
| 254 | 252 | Mg-2.8Gd-0.1Zr | 246 | 293 | 73 | β' | 0.18 |  | 晶内 | 柱面 |  |  |  |  | 铸造+固溶+时效 | 500℃*6h+200℃峰时效 | Ag对Mg-Gd（-Y）-Zr合金微观组织、力学性能和腐蚀行为的影响 - 中国知网 (cnki.net)
| 255 | 253 | Mg-2.8Y-0.1Zr | 238 | 278 | 51 | β' | 0.19 |  | 晶内 | 柱面 |  |  |  |  | 铸造+固溶+时效 | 500℃*6h+200℃峰时效 | Ag对Mg-Gd（-Y）-Zr合金微观组织、力学性能和腐蚀行为的影响 - 中国知网 (cnki.net)
| 256 | 254 | Mg-2.4Gd-0.4Ag-0.1Zr | 271 | 414 | 76 | LPSO+β' | β':0.14, (γ''+γ'''):0.05 |  | 晶内 | 基面+柱面 |  |  |  |  | 铸造+固溶+时效 | 500℃*6h+200℃峰时效 | Ag对Mg-Gd（-Y）-Zr合金微观组织、力学性能和腐蚀行为的影响 - 中国知网 (cnki.net)
| 257 | 255 | Mg-2.4Y-0.4Ag-0.1Zr | 217 | 309 | 72 | LPSO+β' | γ''+γ''':0.03 |  | 晶内 | 基面+柱面 |  |  |  |  | 铸造+固溶+时效 | 500℃*6h+200℃峰时效 | Ag对Mg-Gd（-Y）-Zr合金微观组织、力学性能和腐蚀行为的影响 - 中国知网 (cnki.net)
| 258 | 256 | Mg-1.6Gd-0.8Y-0.4Ag-0.1Zr | 260 | 402 | 59 | LPSO | β':0.11, (γ''+γ'''):0.03 |  | 晶内 | 基面 |  |  |  |  | 铸造+固溶+时效 | 500℃*6h+200℃峰时效 | Ag对Mg-Gd（-Y）-Zr合金微观组织、力学性能和腐蚀行为的影响 - 中国知网 (cnki.net)
| 259 | 257 | Mg-0.8Gd-1.6Y-0.4Ag-0.1Zr | 256 | 359 | 63 | LPSO | β':0.10, (γ''+γ'''):0.02 |  | 晶内 | 基面 |  |  |  |  | 铸造+固溶+时效 | 500℃*6h+200℃峰时效 | Ag对Mg-Gd（-Y）-Zr合金微观组织、力学性能和腐蚀行为的影响 - 中国知网 (cnki.net)
| 260 | 258 | Mg-15Gd-0.4Zr | 169 | 251 | 40 | 1 | 6.3%(面积比) |  | 晶界 | 1 |  |  |  |  | 铸造 |  | 高强度Mg-Gd-Zn系镁合金的研发及强化机理研究 - 中国知网 (cnki.net)
| 261 | 259 | Mg-15Gd-1Zn-0.4Zr | 184 | 277 | 29 | 1 | (Mg, Zn)3Gd: 9.7%(面积比) |  | 晶界 | 1 |  |  |  |  | 铸造 |  | 高强度Mg-Gd-Zn系镁合金的研发及强化机理研究 - 中国知网 (cnki.net)
| 262 | 260 | Mg-15Gd-0.4Zr | 132 | 238 | 157 | 0 |  |  | 0 | 0 |  |  |  |  | 铸造+固溶 | 520℃*12h | 高强度Mg-Gd-Zn系镁合金的研发及强化机理研究 - 中国知网 (cnki.net)
| 263 | 261 | Mg-15Gd-1Zn-0.4Zr | 176 | 303 | 40 | 1+LPSO | 3.7%(面积比) | (Mg, Zn)3Gd:块状，Zn2Zr3棒状 | 晶界+晶内 | 1+基面 |  |  |  |  | 铸造+固溶 | 520℃*12h | 高强度Mg-Gd-Zn系镁合金的研发及强化机理研究 - 中国知网 (cnki.net)
| 264 | 262 | Mg-15Gd-0.4Zr | 232 | 296 | 157 | β' |  |  | 晶内 | 柱面 |  |  | 6.2nm |  | 铸造+固溶+时效 | 520℃*12h+200℃峰时效 | 高强度Mg-Gd-Zn系镁合金的研发及强化机理研究 - 中国知网 (cnki.net)
| 265 | 263 | Mg-15Gd-1Zn-0.4Zr | 288 | 405 | 40 | 1+β' |  |  | 晶界+晶内 | 1+柱面 |  | γ': 1.6nm | β': 8.6nm |  | 铸造+固溶+时效 | 520℃*12h+200℃峰时效 | 高强度Mg-Gd-Zn系镁合金的研发及强化机理研究 - 中国知网 (cnki.net)
| 266 | 264 | Mg-15Gd-1Zn | 168 | 240 | 48 | 1 |  |  | 晶界 | 1 |  |  |  |  | 铸造 |  | 高强度Mg-Gd-Zn系镁合金的研发及强化机理研究 - 中国知网 (cnki.net)
| 267 | 265 | Mg-15Gd-1Zn-0.4Mn | 186 | 240 | 46 | 1 |  |  | 晶界 | 1 |  |  |  |  | 铸造 |  | 高强度Mg-Gd-Zn系镁合金的研发及强化机理研究 - 中国知网 (cnki.net)
| 268 | 266 | Mg-15Gd-1Zn | 133 | 224 | 110 | 1+LPSO | (Mg, Zn)3Gd: 2.5%(面积比), 14H LPSO: 1.3%(面积比) |  | 晶界+晶内 | 1+基面 |  |  |  |  | 铸造+固溶 | 520℃*12h | 高强度Mg-Gd-Zn系镁合金的研发及强化机理研究 - 中国知网 (cnki.net)
| 269 | 267 | Mg-15Gd-1Zn-0.4Mn | 143 | 271 | 100 | LPSO | 4%(面积比) |  | 晶界+晶内 | 基面 |  |  |  |  | 铸造+固溶 | 520℃*12h | 高强度Mg-Gd-Zn系镁合金的研发及强化机理研究 - 中国知网 (cnki.net)
| 270 | 268 | Mg-15Gd-1Zn | 232 | 296 | 110 | 0 |  |  | 0 | 0 |  |  |  |  | 铸造+固溶+时效 | 520℃*12h+200℃峰时效 | 高强度Mg-Gd-Zn系镁合金的研发及强化机理研究 - 中国知网 (cnki.net)
| 271 | 269 | Mg-15Gd-1Zn-0.4Mn | 288 | 405 | 100 | 0 |  |  | 0 | 0 |  |  |  |  | 铸造+固溶+时效 | 520℃*12h+200℃峰时效 | 高强度Mg-Gd-Zn系镁合金的研发及强化机理研究 - 中国知网 (cnki.net)
| 272 | 270 | Mg-15Gd-1Zn | 274 | 370 | 7.1 | 0 |  |  | 0 | 0 |  |  |  |  | 铸造+挤压 |  | 高强度Mg-Gd-Zn系镁合金的研发及强化机理研究 - 中国知网 (cnki.net)
| 273 | 271 | Mg-15Gd-1Zn-0.4Zr | 297 | 368 | 4.2 | 0 |  |  | 0 | 0 |  |  |  |  | 铸造+挤压 |  | 高强度Mg-Gd-Zn系镁合金的研发及强化机理研究 - 中国知网 (cnki.net)
| 274 | 272 | Mg-15Gd-1Zn-0.4Mn | 263 | 348 | 12.9 | 0 |  |  | 0 | 0 |  |  |  |  | 铸造+挤压 |  | 高强度Mg-Gd-Zn系镁合金的研发及强化机理研究 - 中国知网 (cnki.net)
| 275 | 273 | Mg-15Gd-1Zn | 375 | 458 | 7.7 | 0 |  |  | 0 | 0 |  |  |  |  | 铸造+挤压+时效 | 200℃峰时效 | 高强度Mg-Gd-Zn系镁合金的研发及强化机理研究 - 中国知网 (cnki.net)
| 276 | 274 | Mg-15Gd-1Zn-0.4Zr | 379 | 461 | 4.5 | 0 |  |  | 0 | 0 |  |  |  |  | 铸造+挤压+时效 | 200℃峰时效 | 高强度Mg-Gd-Zn系镁合金的研发及强化机理研究 - 中国知网 (cnki.net)
| 277 | 275 | Mg-15Gd-1Zn-0.4Mn | 359 | 455 | 6.7 | 0 |  |  | 0 | 0 |  |  |  |  | 铸造+挤压+时效 | 200℃峰时效 | 高强度Mg-Gd-Zn系镁合金的研发及强化机理研究 - 中国知网 (cnki.net)
| 278 | 276 | Mg-13Gd-1Y-1Zn-0.4Zr | 169 | 251 | 37 | 1+LPSO |  |  | 晶界+晶内 | 1+基面 |  |  |  |  | 铸造 |  | 高强度Mg-Gd-Zn系镁合金的研发及强化机理研究 - 中国知网 (cnki.net)
| 279 | 277 | Mg-13Gd-1Y-1Zn-0.4Mn | 184 | 277 | 47 | 1+LPSO |  |  | 晶界+晶内 | 1+基面 |  |  |  |  | 铸造 |  | 高强度Mg-Gd-Zn系镁合金的研发及强化机理研究 - 中国知网 (cnki.net)
| 280 | 278 | Mg-13Gd-1Y-1Zn-0.4Zr | 132 | 238 | 38 | 1+LPSO |  |  | 晶界+晶内 | 1+基面 |  |  |  |  | 铸造+固溶 | 520℃*12h | 高强度Mg-Gd-Zn系镁合金的研发及强化机理研究 - 中国知网 (cnki.net)
| 281 | 279 | Mg-13Gd-1Y-1Zn-0.4Mn | 176 | 303 | 96 | LPSO |  |  | 晶界+晶内 | 基面 |  |  |  |  | 铸造+固溶 | 520℃*12h | 高强度Mg-Gd-Zn系镁合金的研发及强化机理研究 - 中国知网 (cnki.net)
| 282 | 280 | Mg-13Gd-1Y-1Zn-0.4Zr | 297 | 370 | 3 | 0 |  |  | 0 | 0 |  |  |  |  | 铸造+挤压 |  | 高强度Mg-Gd-Zn系镁合金的研发及强化机理研究 - 中国知网 (cnki.net)
| 283 | 281 | Mg-13Gd-1Y-1Zn-0.4Mn | 314 | 398 | 0.88 | 0 |  |  | 0 | 0 |  |  |  |  | 铸造+挤压 |  | 高强度Mg-Gd-Zn系镁合金的研发及强化机理研究 - 中国知网 (cnki.net)
| 284 | 282 | Mg-13Gd-1Y-1Zn-0.4Zr | 377 | 459 | 3 | 0 |  |  | 0 | 0 |  |  |  |  | 铸造+挤压+时效 | 200℃峰时效 | 高强度Mg-Gd-Zn系镁合金的研发及强化机理研究 - 中国知网 (cnki.net)
| 285 | 283 | Mg-13Gd-1Y-1Zn-0.4Mn | 414 | 511 | 0.88 | 0 |  |  | 0 | 0 |  |  |  |  | 铸造+挤压+时效 | 200℃峰时效 | 高强度Mg-Gd-Zn系镁合金的研发及强化机理研究 - 中国知网 (cnki.net)
| 286 | 284 | Mg-15.2Gd-1.5Zn-0.3Zr | 133 | 214 | 110 | 1 |  |  | 晶界 | 1 |  |  |  |  | 铸造 |  | 新型超高强Mg-Gd-Y-Zn-Zr合金的成分设计及热处理工艺优化 - 中国知网 (cnki.net)
| 287 | 285 | Mg-12.7Gd-2.6Y-1.6Zn-0.4Zr | 139 | 229 | 80 | 1 |  |  | 晶界 | 1 |  |  |  |  | 铸造 |  | 新型超高强Mg-Gd-Y-Zn-Zr合金的成分设计及热处理工艺优化 - 中国知网 (cnki.net)
| 288 | 286 | Mg-10.4Gd-4.5Y-1.7Zn-0.4Zr | 149 | 232 | 110 | 1 |  |  | 晶界 | 1 |  |  |  |  | 铸造 |  | 新型超高强Mg-Gd-Y-Zn-Zr合金的成分设计及热处理工艺优化 - 中国知网 (cnki.net)
| 289 | 287 | Mg-9.7Gd-5.8Y-1.6Zn-0.3Z | 156 | 226 | 40 | 1 |  |  | 晶界 | 1 |  |  |  |  | 铸造 |  | 新型超高强Mg-Gd-Y-Zn-Zr合金的成分设计及热处理工艺优化 - 中国知网 (cnki.net)
| 290 | 288 | Mg-7.5Gd-7.4Y-1.4Zn-0.3Zr | 153 | 204 | 80 | 1 |  |  | 晶界+晶内 | 1 |  |  |  |  | 铸造 |  | 新型超高强Mg-Gd-Y-Zn-Zr合金的成分设计及热处理工艺优化 - 中国知网 (cnki.net)
| 291 | 289 | Mg-6.1Gd-9.1Y-1.6zn-0.4Zr | 151 | 197 | 90 | 1+LPSO |  |  | 晶界+晶内 | 1+基面 |  |  |  |  | 铸造 |  | 新型超高强Mg-Gd-Y-Zn-Zr合金的成分设计及热处理工艺优化 - 中国知网 (cnki.net)
| 292 | 290 | Mg-4.9Gd-10.5Y-1.6Zn-0.3Zr | 162 | 217 | 60 | 1+LPSO |  |  | 晶界+晶内 | 1+基面 |  |  |  |  | 铸造 |  | 新型超高强Mg-Gd-Y-Zn-Zr合金的成分设计及热处理工艺优化 - 中国知网 (cnki.net)
| 293 | 291 | Mg-11.8Gd-4.6Y-1.6Zn-0.4Zr | 158 | 193 | 70 | 0 |  |  | 0 | 0 |  |  |  |  | 铸造 |  | 新型超高强Mg-Gd-Y-Zn-Zr合金的成分设计及热处理工艺优化 - 中国知网 (cnki.net)
| 294 | 292 | Mg-13.6Gd-4.9Y-1.7Zn-0.4Zr | 171 | 183 | 90 | 0 |  |  | 0 | 0 |  |  |  |  | 铸造 |  | 新型超高强Mg-Gd-Y-Zn-Zr合金的成分设计及热处理工艺优化 - 中国知网 (cnki.net)
| 295 | 293 | Mg-12.9Gd-3.6Y-1.7Zn-0.4Zr | 177 | 254 | 70 | 0 |  |  | 0 | 0 |  |  |  |  | 铸造 |  | 新型超高强Mg-Gd-Y-Zn-Zr合金的成分设计及热处理工艺优化 - 中国知网 (cnki.net)
| 296 | 294 | Mg-12.6Gd-5.2Y-1.7Zn-0.4Zr | 171 | 187 | 80 | 0 |  |  | 0 | 0 |  |  |  |  | 铸造 |  | 新型超高强Mg-Gd-Y-Zn-Zr合金的成分设计及热处理工艺优化 - 中国知网 (cnki.net)
| 297 | 295 | Mg-10Gd-6Y-1.6Zn | 380 | 322 | 9 | 0 |  |  | 0 | 0 |  |  |  |  | 挤压 |  | 高性能Mg-Gd-Y-Zn-Mn合金组织与力学性能研究 - 中国知网 (cnki.net)
| 298 | 296 | Mg-10Gd-6Y-1.6Zn-0.4Mn | 368 | 280 | 5 | 0 |  |  | 0 | 0 |  |  |  |  | 挤压 |  | 高性能Mg-Gd-Y-Zn-Mn合金组织与力学性能研究 - 中国知网 (cnki.net)
| 299 | 297 | Mg-10Gd-6Y-1.6Zn-0.8Mn | 386 | 313 | 4 | 0 |  |  | 0 | 0 |  |  |  |  | 挤压 |  | 高性能Mg-Gd-Y-Zn-Mn合金组织与力学性能研究 - 中国知网 (cnki.net)
| 300 | 298 | Mg-10Gd-6Y-1.6Zn-1.2Mn | 389 | 293 | 5 | 0 |  |  | 0 | 0 |  |  |  |  | 挤压 |  | 高性能Mg-Gd-Y-Zn-Mn合金组织与力学性能研究 - 中国知网 (cnki.net)
| 301 | 299 | Mg-10Gd-6Y-1.6Zn-1.6Mn | 391 | 315 | 5 | 0 |  |  | 0 | 0 |  |  |  |  | 挤压 |  | 高性能Mg-Gd-Y-Zn-Mn合金组织与力学性能研究 - 中国知网 (cnki.net)
| 302 | 300 | Mg-10Gd-6Y-1.6Zn-2Mn | 393 | 326 | 6 | 0 |  |  | 0 | 0 |  |  |  |  | 挤压 |  | 高性能Mg-Gd-Y-Zn-Mn合金组织与力学性能研究 - 中国知网 (cnki.net)
| 303 | 301 | Mg-1Gd-1Y-0.2Zn | 243.24 | 329.59 | 7.2 | 0 |  |  | 0 | 0 |  |  |  |  | 挤压 |  | Ca及Yb的添加对Mg-Gd-Y-Zn合金组织、力学性能及阻燃性能的影响 - 中国知网 (cnki.net)
| 304 | 302 | Mg-1Gd-1Y-0.2Zn-0.3Ca | 264.52 | 329.45 | 2.7 | 0 |  |  | 0 | 0 |  |  |  |  | 挤压 |  | Ca及Yb的添加对Mg-Gd-Y-Zn合金组织、力学性能及阻燃性能的影响 - 中国知网 (cnki.net)
| 305 | 303 | Mg-1Gd-1Y-0.2Zn-0.6Ca | 276.97 | 333.71 | 2.8 | 0 |  |  | 0 | 0 |  |  |  |  | 挤压 |  | Ca及Yb的添加对Mg-Gd-Y-Zn合金组织、力学性能及阻燃性能的影响 - 中国知网 (cnki.net)
| 306 | 304 | Mg-1Gd-1Y-0.2Zn-0.9Ca | 279.57 | 337.19 | 2.5 | 0 |  |  | 0 | 0 |  |  |  |  | 挤压 |  | Ca及Yb的添加对Mg-Gd-Y-Zn合金组织、力学性能及阻燃性能的影响 - 中国知网 (cnki.net)
| 307 | 305 | Mg-1Gd-1Y-0.2Zn-1.2Ca | 263.27 | 350.61 | 4.4 | 0 |  |  | 0 | 0 |  |  |  |  | 挤压 |  | Ca及Yb的添加对Mg-Gd-Y-Zn合金组织、力学性能及阻燃性能的影响 - 中国知网 (cnki.net)
| 308 | 306 | Mg-1Gd-1Y-0.2Zn-0.3Yb | 230.31 | 328.32 | 6.6 | 0 |  |  | 0 | 0 |  |  |  |  | 挤压 |  | Ca及Yb的添加对Mg-Gd-Y-Zn合金组织、力学性能及阻燃性能的影响 - 中国知网 (cnki.net)
| 309 | 307 | Mg-1Gd-1Y-0.2Zn-0.6Yb | 221.96 | 305.71 | 3.9 | 0 |  |  | 0 | 0 |  |  |  |  | 挤压 |  | Ca及Yb的添加对Mg-Gd-Y-Zn合金组织、力学性能及阻燃性能的影响 - 中国知网 (cnki.net)
| 310 | 308 | Mg-1Gd-1Y-0.2Zn-0.9Yb | 223.88 | 290.25 | 4.5 | 0 |  |  | 0 | 0 |  |  |  |  | 挤压 |  | Ca及Yb的添加对Mg-Gd-Y-Zn合金组织、力学性能及阻燃性能的影响 - 中国知网 (cnki.net)
| 311 | 309 | Mg-1Gd-1Y-0.2Zn-1.2Yb | 213.24 | 280.47 | 4.2 | 0 |  |  | 0 | 0 |  |  |  |  | 挤压 |  | Ca及Yb的添加对Mg-Gd-Y-Zn合金组织、力学性能及阻燃性能的影响 - 中国知网 (cnki.net)
| 312 | 310 | Mg-1Gd-1Y-0.2Zn-0.3Ca-0.6Yb | 208.97 | 270.95 | 4.83 | 0 |  |  | 0 | 0 |  |  |  |  | 挤压 |  | Ca及Yb的添加对Mg-Gd-Y-Zn合金组织、力学性能及阻燃性能的影响 - 中国知网 (cnki.net)
| 313 | 311 | Mg-1Gd-1Y-0.2Zn-0.45Ca-0.45Yb | 233.67 | 304.83 | 3.92 | 0 |  |  | 0 | 0 |  |  |  |  | 挤压 |  | Ca及Yb的添加对Mg-Gd-Y-Zn合金组织、力学性能及阻燃性能的影响 - 中国知网 (cnki.net)
| 314 | 312 | Mg-1Gd-1Y-0.2Zn-0.6Ca-0.3Yb | 23.67 | 301.17 | 3.81 | 0 |  |  | 0 | 0 |  |  |  |  | 挤压 |  | Ca及Yb的添加对Mg-Gd-Y-Zn合金组织、力学性能及阻燃性能的影响 - 中国知网 (cnki.net)
240204数据编号 | 1 | 313 | Mg-7.6Al-0.5Zn-1Ca | 89.3 | 132.8 | 25 | 1+β' | 0.062 | β-Mg17Al12骨骼片层+Al2Ca片层 | 晶界+晶内 | 1+柱面 |  |  |  |  | 铸造 |  | 流变挤压铸造AZ91-Ca合金微观组织和力学行为研究 - 中国知网 (cnki.net)
| 2 | 314 | Mg-7.6Al-0.5Zn-1Ca | 91.1 | 144.3 | 30 | 1+β' | 0.076 | β-Mg17Al12弥散片层+Al2Ca片层 | 晶界+晶内 | 1+柱面 |  |  |  |  | 铸造 |  | 流变挤压铸造AZ92-Ca合金微观组织和力学行为研究 - 中国知网 (cnki.net)
| 3 | 315 | Mg-7.6Al-0.5Zn-1Ca | 94.7 | 151.6 | 15 | 1+β' | 0.099 | β-Mg17Al12颗粒状+Al2Ca弥散片层 | 晶界+晶内 | 1+柱面 |  |  |  |  | 铸造 |  | 流变挤压铸造AZ93-Ca合金微观组织和力学行为研究 - 中国知网 (cnki.net)
| 4 | 316 | Mg-7.6Al-0.5Zn-1Ca | 94.4 | 162.5 | 10 | 1+β' | 0.116 | β-Mg17Al12颗粒状+Al2Ca颗粒状 | 晶界+晶内 | 1+柱面 |  |  |  |  | 铸造 |  | 流变挤压铸造AZ94-Ca合金微观组织和力学行为研究 - 中国知网 (cnki.net)
| 5 | 317 | Mg-7.6Al-0.5Zn-1Ca | 92.8 | 160 | 15 | 1+β' | 0.121 |  | 晶界+晶内 | 1+柱面 |  |  |  |  | 铸造 |  | 流变挤压铸造AZ95-Ca合金微观组织和力学行为研究 - 中国知网 (cnki.net)
| 6 | 318 | Mg-7.6Al-0.5Zn-1Ca | 102.1 | 178.2 | 10 | 1+β' | 0.111 |  | 晶界+晶内 | 1+柱面 |  |  |  |  | 铸造 |  | 流变挤压铸造AZ96-Ca合金微观组织和力学行为研究 - 中国知网 (cnki.net)
| 7 | 319 | Mg-3Al-1Zn | 129 | 210 | 68 | 1+β' |  | β-Mg17Al12颗粒状 | 晶界 | 1+柱面 |  |  |  |  | 铸造 |  | AZ31-xNd镁合金熔炼、组织与性能的研究 - 中国知网 (cnki.net)
| 8 | 320 | Mg-3Al-1Zn-0.3Nd | 146 | 215 | 45 | 1+β' |  | β-Mg17Al12颗粒状+Al2Nd针状 | 晶界 | 1+柱面 |  | Al2Nd 15μm | Al2Nd 1μm |  | 铸造 |  | AZ32-xNd镁合金熔炼、组织与性能的研究 - 中国知网 (cnki.net)
| 9 | 321 | Mg-3Al-1Zn-0.6Nd | 171 | 245 | 29 | 1+β' |  | β-Mg17Al12颗粒状+Al2Nd针状+Mg12Nd颗粒状 | 晶界 | 1+柱面 | MgNd 3μm | Al2Nd 15μm | Al2Nd 1μm |  | 铸造 |  | AZ33-xNd镁合金熔炼、组织与性能的研究 - 中国知网 (cnki.net)
| 10 | 322 | Mg-3Al-1Zn-0.9Nd | 154 | 225 | 33 | 1+β' |  | β-Mg17Al12颗粒状+Al2Nd针状+Mg12Nd颗粒状 | 晶界 | 1+柱面 |  |  |  |  | 铸造 |  | AZ34-xNd镁合金熔炼、组织与性能的研究 - 中国知网 (cnki.net)
| 11 | 323 | Mg-3Al-1Zn-1.2Nd | 153 | 223 | 34 | 1+β' |  | β-Mg17Al12颗粒状+Al2Nd针状+Mg12Nd颗粒状 | 晶界 | 1+柱面 |  |  |  |  | 铸造 |  | AZ35-xNd镁合金熔炼、组织与性能的研究 - 中国知网 (cnki.net)
| 12 | 324 | Mg-3Al-1Zn-1.5Nd | 150 | 220 | 35 | 1+β' |  | β-Mg17Al12颗粒状+Al2Nd针状+Mg12Nd颗粒状 | 晶界 | 1+柱面 |  |  |  |  | 铸造 |  | AZ36-xNd镁合金熔炼、组织与性能的研究 - 中国知网 (cnki.net)
| 13 | 325 | Mg-3Al-1Zn | 179 | 281 | 26 | β' |  | β-Mg17Al12颗粒状 | 晶界 | 柱面 |  |  |  |  | 铸造+挤压+时效 | 443K均匀化12h，95%挤压 | AZ37-xNd镁合金熔炼、组织与性能的研究 - 中国知网 (cnki.net)
| 14 | 326 | Mg-3Al-1Zn-0.3Nd | 204 | 293 | 14 | 1+β' |  | β-Mg17Al12小颗粒状+Al2Nd短棒状 | 晶界 | 1+柱面 |  | Al2Nd 3μm | Al2Nd 1μm |  | 铸造+挤压+时效 |  | AZ38-xNd镁合金熔炼、组织与性能的研究 - 中国知网 (cnki.net)
| 15 | 327 | Mg-3Al-1Zn-0.6Nd | 247 | 325 | 10 | 1+β' |  | β-Mg17Al12小颗粒状+Al2Nd短棒状 | 晶界 | 1+柱面 | MgNd 2μm | Al2Nd 3μm | Al2Nd 1μm |  | 铸造+挤压+时效 |  | AZ39-xNd镁合金熔炼、组织与性能的研究 - 中国知网 (cnki.net)
| 16 | 328 | Mg-3Al-1Zn-0.9Nd | 226 | 312 | 12 | 1+β' |  | β-Mg17Al12小颗粒状+Al2Nd短棒状 | 晶界 | 1+柱面 |  |  |  |  | 铸造+挤压+时效 |  | AZ40-xNd镁合金熔炼、组织与性能的研究 - 中国知网 (cnki.net)
| 17 | 329 | Mg-3Al-1Zn-1.2Nd | 222 | 309 | 12 | 1+β' |  | β-Mg17Al12小颗粒状+Al2Nd短棒状 | 晶界 | 1+柱面 |  |  |  |  | 铸造+挤压+时效 |  | AZ41-xNd镁合金熔炼、组织与性能的研究 - 中国知网 (cnki.net)
| 18 | 330 | Mg-3Al-1Zn-1.5Nd | 215 | 296 | 13 | 1+β' |  | β-Mg17Al12小颗粒状+Al2Nd短棒状 | 晶界 | 1+柱面 |  |  |  |  | 铸造+挤压+时效 |  | AZ42-xNd镁合金熔炼、组织与性能的研究 - 中国知网 (cnki.net)
| 19 | 331 | Mg-9Al-1Zn-0.15Gd-0.05Y | 135 | 344 | 50 | 1 | 0.107 | Mg17Al12骨骼状+Al2Gd颗粒状 | 晶界 | 1 |  |  |  |  | 铸造 |  | Mg-Al-Zn-Ni-Gd-Y可溶镁合金组织与性能的研究 - 中国知网 (cnki.net)
| 20 | 332 | Mg-9Al-1Zn-0.1Ni-0.15Gd-0.05Y | 138 | 349 | 25 | 1 | 0.104 | Mg17Al12骨骼状+Al2Gd颗粒状 | 晶界 | 1 |  |  |  |  | 铸造 |  | Mg-Al-Zn-Ni-Gd-Y可溶镁合金组织与性能的研究 - 中国知网 (cnki.net)
| 21 | 333 | Mg-9Al-1Zn-0.2Ni-0.15Gd-0.05Y | 139 | 362 | 25 | 1 | 0.102 | Mg17Al12骨骼状+Al3Ni(Gd,Y)针状 | 晶界 | 1 |  |  |  |  | 铸造 |  | Mg-Al-Zn-Ni-Gd-Y可溶镁合金组织与性能的研究 - 中国知网 (cnki.net)
| 22 | 334 | Mg-9Al-1Zn-0.3Ni-0.15Gd-0.05Y | 156 | 371 | 30 | 1 | 0.101 | Mg17Al12g骨骼状+Al3Ni(Gd,Y)针状+Al9Ni3(Gd,Y)针状 | 晶界 | 1 |  |  |  |  | 铸造 |  | Mg-Al-Zn-Ni-Gd-Y可溶镁合金组织与性能的研究 - 中国知网 (cnki.net)
| 23 | 335 | Mg-9Al-1Zn-0.4Ni-0.15Gd-0.05Y | 155 | 382 | 30 | 1 | 0.095 | Mg17Al12g骨骼状+Al3Ni(Gd,Y)针状+Al9Ni3(Gd,Y)针状 | 晶界 | 1 |  |  |  |  | 铸造 |  | Mg-Al-Zn-Ni-Gd-Y可溶镁合金组织与性能的研究 - 中国知网 (cnki.net)
| 24 | 336 | Mg-9Al-1Zn-0.6Ni-0.15Gd-0.05Y | 154 | 372 | 30 | 1 | 0.088 | Mg17Al12g骨骼状+Al3Ni(Gd,Y)针状+Al9Ni3(Gd,Y)针状 | 晶界 | 1 |  |  |  |  | 铸造 |  | Mg-Al-Zn-Ni-Gd-Y可溶镁合金组织与性能的研究 - 中国知网 (cnki.net)
| 25 | 337 | Mg-9Al-1Zn-0.8Ni-0.15Gd-0.05Y | 143 | 355 | 30 | 1 | 0.085 | Mg17Al12g骨骼状+Al3Ni(Gd,Y)针状+Al9Ni3(Gd,Y)针状 | 晶界 | 1 |  |  |  |  | 铸造 |  | Mg-Al-Zn-Ni-Gd-Y可溶镁合金组织与性能的研究 - 中国知网 (cnki.net)
| 26 | 338 | Mg-9Al-1Zn-1.0Ni-0.15Gd-0.05Y | 147 | 352 | 40 | 1 | 0.071 | Mg17Al12g骨骼状+Al9Ni3(Gd,Y)针状+Al3Ni颗粒状 | 晶界 | 1 |  |  |  |  | 铸造 |  | Mg-Al-Zn-Ni-Gd-Y可溶镁合金组织与性能的研究 - 中国知网 (cnki.net)
| 27 | 339 | Mg-9Al-1Zn-0.4Ni-0.05Y | 157 | 362 | 40 | 1 | 0.092 | Mg17Al12g骨骼状+Al3Ni颗粒状 | 晶界 | 1 |  |  |  |  | 铸造 |  | Mg-Al-Zn-Ni-Gd-Y可溶镁合金组织与性能的研究 - 中国知网 (cnki.net)
| 28 | 340 | Mg-9Al-1Zn-0.4Ni-0.1Gd-0.05Y | 168 | 384 | 35 | 1 | 0.089 | Mg17Al12g骨骼状+Al9Ni3(Gd,Y)针状+Al3Ni颗粒状 | 晶界 | 1 |  |  |  |  | 铸造 |  | Mg-Al-Zn-Ni-Gd-Y可溶镁合金组织与性能的研究 - 中国知网 (cnki.net)
| 29 | 341 | Mg-9Al-1Zn-0.4Ni-0.12Gd-0.05Y | 161 | 365 | 30 | 1 | 0.077 | Mg17Al12g骨骼状+Al9Ni3(Gd,Y)针状+Al3Ni颗粒状 | 晶界 | 1 |  |  |  |  | 铸造 |  | Mg-Al-Zn-Ni-Gd-Y可溶镁合金组织与性能的研究 - 中国知网 (cnki.net)
| 30 | 342 | Mg-9Al-1Zn-0.4Ni-0.4Gd-0.05Y | 153 | 356 | 25 | 1 | 0.07 | Mg17Al12g骨骼状+Al3Ni颗粒状 | 晶界 | 1 |  |  |  |  | 铸造 |  | Mg-Al-Zn-Ni-Gd-Y可溶镁合金组织与性能的研究 - 中国知网 (cnki.net)
| 31 | 343 | Mg-9Al-1Zn-0.4Ni-0.1Gd-0.05Y | 198 | 465 | 25 | 1 |  | Mg17Al12球形 | 晶界 | 1 | 300~600nm |  |  |  | 铸造+挤压 | 挤压比12.25 | Mg-Al-Zn-Ni-Gd-Y可溶镁合金组织与性能的研究 - 中国知网 (cnki.net)
| 32 | 344 | Mg-9Al-1Zn-0.4Ni-0.1Gd-0.05Y | 132 | 473 | 41 | 1 |  | Mg17Al12粗大不连续 | 晶界 | 1 |  |  |  |  | 铸造+挤压 | 400℃+挤压比12.25 | Mg-Al-Zn-Ni-Gd-Y可溶镁合金组织与性能的研究 - 中国知网 (cnki.net)
| 33 | 345 | Mg-9Al-1Zn-0.4Ni-0.1Gd-0.05Y | 224 | 586 | 41 | 1 |  | Mg17Al12针状、椭圆状、层状 | 晶界 | 1 |  |  |  |  | 铸造+挤压 | 400℃+挤压比12.25 | Mg-Al-Zn-Ni-Gd-Y可溶镁合金组织与性能的研究 - 中国知网 (cnki.net)
| 34 | 346 | Mg-8.5Al-0.75Zn-0.25Mn | 100 | 171 | 80 | 1 |  | 粗大骨骼状 | 晶界 | 1 |  |  |  |  | 铸造 |  | 稀土改性AZ91镁合金组织及腐蚀性能 - 中国知网 (cnki.net)
| 35 | 347 | Mg-8.5Al-0.75Zn-0.25Mn-0.1Nd | 101 | 177 | 70 | 1 |  | 岛状 | 晶界 | 1 |  |  |  |  | 铸造 |  | 稀土改性AZ91镁合金组织及腐蚀性能 - 中国知网 (cnki.net)
| 36 | 348 | Mg-8.5Al-0.75Zn-0.25Mn-0.3Nd | 120 | 196 | 50 | 1 |  | Mg17Al12岛状+Al2Nd颗粒状短针状 | 晶界 | 1 |  |  |  |  | 铸造 |  | 稀土改性AZ91镁合金组织及腐蚀性能 - 中国知网 (cnki.net)
| 37 | 349 | Mg-8.5Al-0.75Zn-0.25Mn-0.6Nd | 130 | 204 | 35 | 1 |  | Mg17Al12岛状+Al2Nd颗粒状短针状 | 晶界 | 1 |  |  |  |  | 铸造 |  | 稀土改性AZ91镁合金组织及腐蚀性能 - 中国知网 (cnki.net)
| 38 | 350 | Mg-8.5Al-0.75Zn-0.25Mn-1.0Nd | 130 | 209 | 35 | 1 |  | Mg17Al12岛状+Al2Nd颗粒状短针状 | 晶界 | 1 |  |  |  |  | 铸造 |  | 稀土改性AZ91镁合金组织及腐蚀性能 - 中国知网 (cnki.net)
| 39 | 351 | Mg-8.5Al-0.75Zn-0.25Mn-1.6Nd | 128 | 206 | 30 | 1 |  | Mg17Al12岛状+Al2Nd颗粒状短针状 | 晶界 | 1 |  |  |  |  | 铸造 |  | 稀土改性AZ91镁合金组织及腐蚀性能 - 中国知网 (cnki.net)
| 40 | 352 | Mg-8.5Al-0.75Zn-0.25Mn-0.1Ho | 135 | 228 | 50 | 1 |  | Mg17Al12岛状+Al2Ho颗粒状 | 晶界 | 1 |  |  |  |  | 铸造 |  | 稀土改性AZ91镁合金组织及腐蚀性能 - 中国知网 (cnki.net)
| 41 | 353 | Mg-8.5Al-0.75Zn-0.25Mn-1.0Ho | 122 | 273 | 25 | 1 |  | Mg17Al12颗粒状+Al2Ho颗粒状 | 晶界 | 1 |  |  |  |  | 铸造 |  | 稀土改性AZ91镁合金组织及腐蚀性能 - 中国知网 (cnki.net)
| 42 | 354 | Mg-8.5Al-0.75Zn-0.25Mn-2Ho | 125 | 278 | 25 | 1 |  | Mg17Al12颗粒状+Al2Ho颗粒状 | 晶界 | 1 |  |  |  |  | 铸造 |  | 稀土改性AZ91镁合金组织及腐蚀性能 - 中国知网 (cnki.net)
| 43 | 355 | Mg-8.5Al-0.7Zn | 96 | 165 | 376 | 1 | Mg17Al12：19.27% | 条带状 | 晶界 | 1 |  |  |  |  | 铸造 |  | La和Nd复合添加AZ91镁合金显微组织调控及强化机理 - 中国知网 (cnki.net)
| 44 | 356 | Mg-8.5Al-0.7Zn-0.5La-1.5Nd | 100 | 172 | 208 | 1 | Mg17Al12：7.95% | Mg17Al12块状+Al2Nd针状+Al11La3颗粒状+Al11Nd3颗粒状 | 晶界 | 1 | Al2RE：2.14μm | Al11RE3：81.62μm |  |  | 铸造 |  | La和Nd复合添加AZ92镁合金显微组织调控及强化机理 - 中国知网 (cnki.net)
| 45 | 357 | Mg-8.5Al-0.7Zn-0.7La-1.2Nd | 101 | 176 | 177 | 1 | Mg17Al12：6.96% | Mg17Al12块状+Al2Nd针状+Al11La3颗粒状+Al11Nd3颗粒状 | 晶界 | 1 | Al2RE：1.73μm | Al11RE3：78.11μm |  |  | 铸造 |  | La和Nd复合添加AZ93镁合金显微组织调控及强化机理 - 中国知网 (cnki.net)
| 46 | 358 | Mg-8.5Al-0.7Zn-1La-1Nd | 101 | 179 | 154 | 1 | Mg17Al12：5.43% | Mg17Al12块状+Al2La针状+Al11La3颗粒状+Al11Nd3颗粒状 | 晶界 | 1 | Al2RE：1.24μm | Al11RE3：72.75μm |  |  | 铸造 |  | La和Nd复合添加AZ94镁合金显微组织调控及强化机理 - 中国知网 (cnki.net)
| 47 | 359 | Mg-8.5Al-0.7Zn-1.2La-0.7Nd | 109 | 184 | 115 | 1 | Mg17Al12：3.65% | Mg17Al12块状+Al2La针状+Al11La3颗粒状+Al11Nd3颗粒状 | 晶界 | 1 | Al2RE：0.92μm | Al11RE3：67.86μm |  |  | 铸造 |  | La和Nd复合添加AZ95镁合金显微组织调控及强化机理 - 中国知网 (cnki.net)
| 48 | 360 | Mg-8.5Al-0.7Zn-1.5La-0.5Nd | 103 | 183 | 144 | 1 | Mg17Al12：3.96% | Mg17Al12块状+Al2La针状+Al11La3颗粒状+Al11Nd3颗粒状 | 晶界 | 1 | Al2RE：0.89μm | Al11RE3：67.42μm |  |  | 铸造 |  | La和Nd复合添加AZ96镁合金显微组织调控及强化机理 - 中国知网 (cnki.net)
| 49 | 361 | Mg-3Sn-2Al-1Zn-5Li | 110 | 187 | 102 | 1 |  | 条带状 | 晶界 | 1 |  |  |  |  | 铸造 |  | Mg-xSn-2Al-1Zn-5Li（x=3、4）镁合金变形行为、组织演变及力学性能的研究 - 中国知网 (cnki.net)
| 50 | 362 | Mg-4Sn-2Al-1Zn-5Li | 111 | 193 | 110 | 1 |  | 条带状 | 晶界 | 1 |  |  |  |  | 铸造 |  | Mg-xSn-2Al-1Zn-5Li（x=3、4）镁合金变形行为、组织演变及力学性能的研究 - 中国知网 (cnki.net)
| 51 | 363 | Mg-4Al-0.4Mn | 69 | 151 | 100 | 1 |  | Mg17Al12骨骼状+Al6Mn块状 | 晶界 | 1 |  |  |  |  | 铸造 |  | Sn、Sr复合添加对Mg-4Al-0.4Mn镁合金显微组织和力学性能的影响 - 中国知网 (cnki.net)
| 52 | 364 | Mg-4Al-0.4Mn-0.4Sn-0.2Sr | 72 | 161 | 50 | 1 |  | Mg17Al12骨骼状+Al6Mn块状+Mg2Sn颗粒状+Al4Sr长条状 | 晶界 | 1 |  |  |  |  | 铸造 |  | Sn、Sr复合添加对Mg-4Al-0.5Mn镁合金显微组织和力学性能的影响 - 中国知网 (cnki.net)
| 53 | 365 | Mg-4Al-0.4Mn-0.8Sn-0.4Sr | 84 | 187 | 40 | 1 |  | Mg17Al12细网状不连续分布+Al6Mn块状+Mg2Sn颗粒状+Al5Sr长条状 | 晶界 | 1 |  |  |  |  | 铸造 |  | Sn、Sr复合添加对Mg-4Al-0.6Mn镁合金显微组织和力学性能的影响 - 中国知网 (cnki.net)
| 54 | 366 | Mg-4Al-0.4Mn-1.2Sn-0.6Sr | 88 | 195 | 40 | 1 |  | Mg17Al12细网状不连续分布+Al6Mn块状+Mg2Sn颗粒状+Al6Sr长条状 | 晶界 | 1 |  |  |  |  | 铸造 |  | Sn、Sr复合添加对Mg-4Al-0.7Mn镁合金显微组织和力学性能的影响 - 中国知网 (cnki.net)
| 55 | 367 | Mg-4Al-0.4Mn-1.6Sn-0.8Sr | 78 | 173 | 40 | 1 |  | Mg17Al12细网状不连续分布+Al6Mn块状+Mg2Sn颗粒状+Al7Sr长条状 | 晶界 | 1 |  |  |  |  | 铸造 |  | Sn、Sr复合添加对Mg-4Al-0.8Mn镁合金显微组织和力学性能的影响 - 中国知网 (cnki.net)
| 56 | 368 | Mg-6Al-5Zn-4Ca-5Gd | 77 | 93 | 60 | 1 |  | Mg25(Al,Zn)37.5网状+Al2Gd颗粒状+CaZn5小块状 | 晶界 | 1 |  |  |  |  | 铸造 |  | Ca的添加对AZ系镁合金显微组织和力学性能的影响 - 中国知网 (cnki.net)
| 57 | 369 | Mg-6Al-5Zn-5Ca-5Gd | 80 | 99 | 50 | 1 |  | Mg25(Al,Zn)37.5网状+Al2Gd颗粒状+CaZn6小块状 | 晶界 | 1 |  |  |  |  | 铸造 |  | Ca的添加对AZ系镁合金显微组织和力学性能的影响 - 中国知网 (cnki.net)
| 58 | 370 | Mg-6Al-5Zn-6Ca-5Gd | 91 | 114 | 50 | 1 |  | Mg25(Al,Zn)37.5不连续网状+Al2Gd颗粒状+CaZn7小块状 | 晶界 | 1 |  |  |  |  | 铸造 |  | Ca的添加对AZ系镁合金显微组织和力学性能的影响 - 中国知网 (cnki.net)
| 59 | 371 | Mg-6Al-5Zn-7Ca-5Gd | 89 | 113 | 40 | 1 |  | Mg25(Al,Zn)37.5网状+Al2Gd颗粒状+CaZn8小块状 | 晶界 | 1 |  |  |  |  | 铸造 |  | Ca的添加对AZ系镁合金显微组织和力学性能的影响 - 中国知网 (cnki.net)
| 60 | 372 | Mg-6Al-5Zn-4Ca-5Gd | 121 | 140 | 60 | 1 |  | Mg25(Al,Zn)37.5网状+Al2Gd颗粒状+CaZn5小块状 | 晶界 | 1 |  |  |  |  | 铸造+固溶 | 390℃*8h固溶 | Ca的添加对AZ系镁合金显微组织和力学性能的影响 - 中国知网 (cnki.net)
| 61 | 373 | Mg-6Al-5Zn-5Ca-5Gd | 126 | 147 | 50 | 1 |  | Mg25(Al,Zn)37.5不连续网状+Al2Gd颗粒状+CaZn7小块状 | 晶界 | 1 |  |  |  |  | 铸造+固溶 | 390℃*8h固溶 | Ca的添加对AZ系镁合金显微组织和力学性能的影响 - 中国知网 (cnki.net)
| 62 | 374 | Mg-6Al-5Zn-6Ca-5Gd | 132 | 159 | 50 | 1 |  | Mg25(Al,Zn)37.5短棒状+Al2Gd颗粒状+CaZn7小块状 | 晶界 | 1 |  |  |  |  | 铸造+固溶 | 390℃*8h固溶 | Ca的添加对AZ系镁合金显微组织和力学性能的影响 - 中国知网 (cnki.net)
| 63 | 375 | Mg-6Al-5Zn-7Ca-5Gd | 129 | 150 | 40 | 1 |  | Mg25(Al,Zn)37.5短棒状+Al2Gd颗粒状+CaZn7小块状 | 晶界 | 1 |  |  |  |  | 铸造+固溶 | 390℃*8h固溶 | Ca的添加对AZ系镁合金显微组织和力学性能的影响 - 中国知网 (cnki.net)
| 64 | 376 | Mg-6Al-5Zn-4Ca-5Gd | 147 | 175 | 60 | 1 |  | Mg25(Al,Zn)37.5颗粒状+Al2Gd颗粒状+CaZn7小块状 | 晶界 | 1 |  |  |  |  | 铸造+固溶+时效 | 390℃*8h固溶+200℃*12h时效 | Ca的添加对AZ系镁合金显微组织和力学性能的影响 - 中国知网 (cnki.net)
| 65 | 377 | Mg-6Al-5Zn-5Ca-5Gd | 156 | 183 | 50 | 1 |  | Mg25(Al,Zn)37.5颗粒状+Al2Gd颗粒状+CaZn7小块状 | 晶界 | 1 |  |  |  |  | 铸造+固溶+时效 | 390℃*8h固溶+200℃*12h时效 | Ca的添加对AZ系镁合金显微组织和力学性能的影响 - 中国知网 (cnki.net)
| 66 | 378 | Mg-6Al-5Zn-6Ca-5Gd | 169 | 193 | 50 | 1 |  | Mg25(Al,Zn)37.5颗粒状+Al2Gd颗粒状+CaZn7小块状 | 晶界 | 1 |  |  |  |  | 铸造+固溶+时效 | 390℃*8h固溶+200℃*12h时效 | Ca的添加对AZ系镁合金显微组织和力学性能的影响 - 中国知网 (cnki.net)
| 67 | 379 | Mg-6Al-5Zn-7Ca-5Gd | 162 | 190 | 40 | 1 |  | Mg25(Al,Zn)37.短棒状+Al2Gd颗粒状+CaZn7小块状 | 晶界 | 1 |  |  |  |  | 铸造+固溶+时效 | 390℃*8h固溶+200℃*12h时效 | Ca的添加对AZ系镁合金显微组织和力学性能的影响 - 中国知网 (cnki.net)
| 68 | 380 | Mg-2Al-6Zn-0.2Mn | 101 | 190 | 300 | 1 |  | 粗大块状 | 晶界 | 1 |  |  |  |  | 铸造 |  | Sn、Ca合金化对ZA62镁合金显微组织和力学性能的影响 - 中国知网 (cnki.net)
| 69 | 381 | Mg-2Al-6Zn-0.5Sn-0.2Mn | 118 | 225 | 300 | 1 |  | MgZn不规则粗大块状+Mg2Sn颗粒状 | 晶界 | 1 |  |  |  |  | 铸造 |  | Sn、Ca合金化对ZA63镁合金显微组织和力学性能的影响 - 中国知网 (cnki.net)
| 70 | 382 | Mg-2Al-6Zn-1Sn-0.2Mn | 122 | 215 | 500 | 1 |  | MgZn不规则粗大块状+Mg2Sn颗粒状 | 晶界 | 1 |  |  |  |  | 铸造 |  | Sn、Ca合金化对ZA64镁合金显微组织和力学性能的影响 - 中国知网 (cnki.net)
| 71 | 383 | Mg-2Al-6Zn-2Sn-0.2Mn | 127 | 206 | 250 | 1 |  | MgZn不规则粗大块状+Mg2Sn颗粒状 | 晶界 | 1 |  |  |  |  | 铸造 |  | Sn、Ca合金化对ZA65镁合金显微组织和力学性能的影响 - 中国知网 (cnki.net)
| 72 | 384 | Mg-2Al-6Zn-3Sn-0.2Mn | 137 | 203 | 300 | 1 |  | MgZn不规则粗大块状+Mg2Sn颗粒状 | 晶界 | 1 |  |  |  |  | 铸造 |  | Sn、Ca合金化对ZA66镁合金显微组织和力学性能的影响 - 中国知网 (cnki.net)
| 73 | 385 | Mg-6Al-Zn | 125 | 202 | 50 | 1 |  | 不连续骨骼状 | 晶界 | 1 |  |  |  |  | 铸造 |  | 稀土元素Y、Gd对AZ61镁合金组织及性能的影响 - 中国知网 (cnki.net)
| 74 | 386 | Mg-6Al-Zn-0.3Y-0.6Gd | 125 | 217 | 52.1 | 1 |  | Mg17Al12不连续骨骼状+Al2Y, Al2Gd颗粒状 | 晶界 | 1 |  |  |  |  | 铸造 |  | 稀土元素Y、Gd对AZ61镁合金组织及性能的影响 - 中国知网 (cnki.net)
| 75 | 387 | Mg-6Al-Zn-0.6Y-1.2Gd | 122 | 225 | 38.2 | 1 |  | Mg17Al12不连续骨骼状+Al2Y, Al2Gd颗粒状 | 晶界 | 1 |  |  |  |  | 铸造 |  | 稀土元素Y、Gd对AZ61镁合金组织及性能的影响 - 中国知网 (cnki.net)
| 76 | 388 | Mg-6Al-Zn-0.9Y-1.8Gd | 123 | 235 | 36.2 | 1 |  | Mg17Al12不连续骨骼状+Al2Y, Al2Gd颗粒状 | 晶界 | 1 |  |  |  |  | 铸造 |  | 稀土元素Y、Gd对AZ61镁合金组织及性能的影响 - 中国知网 (cnki.net)
| 77 | 389 | Mg-6Al-Zn-1.2Y-2.4Gd | 120 | 205 | 42.3 | 1 |  | Mg17Al12不连续骨骼状+Al2Y, Al2Gd颗粒状 | 晶界 | 1 |  |  |  |  | 铸造 |  | 稀土元素Y、Gd对AZ61镁合金组织及性能的影响 - 中国知网 (cnki.net)
| 78 | 390 | Mg-6Al-Zn | 122 | 210 | 50 | 1 |  | 粒状或小块状 | 晶界+晶内 | 1 |  |  |  |  | 铸造+固溶 | 420℃固溶 | 稀土元素Y、Gd对AZ61镁合金组织及性能的影响 - 中国知网 (cnki.net)
| 79 | 391 | Mg-6Al-Zn-0.3Y-0.6Gd | 130 | 215 | 179.2 | 1 |  | 粒状或小块状 | 晶界+晶内 | 1 |  |  |  |  | 铸造+固溶 | 420℃固溶 | 稀土元素Y、Gd对AZ61镁合金组织及性能的影响 - 中国知网 (cnki.net)
| 80 | 392 | Mg-6Al-Zn-0.6Y-1.2Gd | 125 | 235 | 165.3 | 1 |  | 粒状或小块状 | 晶界+晶内 | 1 |  |  |  |  | 铸造+固溶 | 420℃固溶 | 稀土元素Y、Gd对AZ61镁合金组织及性能的影响 - 中国知网 (cnki.net)
| 81 | 393 | Mg-6Al-Zn-0.9Y-1.8Gd | 125 | 255 | 101.5 | 1 |  | 粒状或小块状 | 晶界+晶内 | 1 |  |  |  |  | 铸造+固溶 | 420℃固溶 | 稀土元素Y、Gd对AZ61镁合金组织及性能的影响 - 中国知网 (cnki.net)
| 82 | 394 | Mg-6Al-Zn-1.2Y-2.4Gd | 125 | 230 | 116.7 | 1 |  | 粒状或小块状 | 晶界+晶内 | 1 |  |  |  |  | 铸造+固溶 | 420℃固溶 | 稀土元素Y、Gd对AZ61镁合金组织及性能的影响 - 中国知网 (cnki.net)
| 83 | 395 | Mg-3Al-1Zn | 140 | 227 | 292 | 1 |  | 不连续网状 | 晶界 | 1 |  |  |  |  | 铸造 |  | Ca和Sm复合微合金化对AZ31合金组织和力学性能的影响 - 中国知网 (cnki.net)
| 84 | 396 | Mg-3Al-1Zn-0.3Ca-0.3Sm | 180 | 261 | 374 | 1 |  | Mg17Al12不连续网状+Al2Ca, Al11Sm3颗粒 | 晶界 | 1 |  |  |  |  | 铸造 |  | Ca和Sm复合微合金化对AZ32合金组织和力学性能的影响 - 中国知网 (cnki.net)
| 85 | 397 | Mg-9Al-1Zn | 92 | 132 | 106.5 | 1 |  | 网状 | 晶界 | 1 |  |  |  |  | 铸造 |  | 铈、钙和电磁搅拌对AZ91镁合金显微组织与力学性能的影响 - 中国知网 (cnki.net)
| 86 | 398 | Mg-9Al-1Zn-0.2Ce | 107 | 157 | 73 | 1 |  | Mg17Al12网状+AlxCe颗粒状 | 晶界 | 1 |  |  |  |  | 铸造 |  | 铈、钙和电磁搅拌对AZ91镁合金显微组织与力学性能的影响 - 中国知网 (cnki.net)
| 87 | 399 | Mg-9Al-1Zn-0.5Ce | 117 | 172 | 57 | 1 |  | Mg17Al12不连续网状+AlxCe颗粒状 | 晶界 | 1 |  |  |  |  | 铸造 |  | 铈、钙和电磁搅拌对AZ91镁合金显微组织与力学性能的影响 - 中国知网 (cnki.net)
| 88 | 400 | Mg-9Al-1Zn-0.8Ce | 125 | 181 | 45 | 1 |  | Mg17Al12不连续网状+AlxCe颗粒状 | 晶界 | 1 |  |  |  |  | 铸造 |  | 铈、钙和电磁搅拌对AZ91镁合金显微组织与力学性能的影响 - 中国知网 (cnki.net)
| 89 | 401 | Mg-6Al | 100 | 105 | 163.3 | 1 |  | 网状 | 晶界 | 1 |  |  |  |  | 铸造 |  | 镁合金的合金化及组织性能研究 - 中国知网 (cnki.net)
| 90 | 402 | Mg-6Al-0.5Ca | 100 | 120 | 140.1 | 1 |  | Mg17Al12不连续网状 | 晶界 | 1 |  |  |  |  | 铸造 |  | 镁合金的合金化及组织性能研究 - 中国知网 (cnki.net)
| 91 | 403 | Mg-6Al-1Ca | 120 | 140 | 90.6 | 1 |  | Mg17Al12不连续网状+Al2Ca鱼骨状 | 晶界 | 1 |  |  |  |  | 铸造 |  | 镁合金的合金化及组织性能研究 - 中国知网 (cnki.net)
| 92 | 404 | Mg-6Al-2Ca | 105 | 110 | 81.7 | 1 |  | Mg17Al12不连续网状+Al3Ca鱼骨状 | 晶界 | 1 |  |  |  |  | 铸造 |  | 镁合金的合金化及组织性能研究 - 中国知网 (cnki.net)
| 93 | 405 | Mg-6Al-3Ca | 85 | 90 | 71.4 | 1 |  | Mg17Al12不连续网状+Al4Ca鱼骨状 | 晶界 | 1 |  |  |  |  | 铸造 |  | 镁合金的合金化及组织性能研究 - 中国知网 (cnki.net)
240924数据编号 | 1 | 406 | 3Al-1Zn-0.3Mn | 165 | 250 | 40 | 0 |  |  | 0 | 0 |  |  |  |  | 铸造+挤压 |  | doi:10.1016/j.matlet.2008.05.045
| 2 | 407 | 3Al-1Zn-0.3Mn | 260 | 290 | 1.6 | 0 |  |  | 0 | 0 |  |  |  |  | 铸造+挤压 |  | doi:10.1016/j.matlet.2008.05.045
| 3 | 408 | 3Al-1Zn-0.3Mn | 207 | 289 | 1.6 | 0 |  |  | 0 | 0 |  |  |  |  | 铸造+挤压 |  | doi:10.1016/j.matlet.2008.05.045
| 4 | 409 | 3Al-1Zn-1Mn | 380 | 430 | 0.65 | 0 |  |  | 0 | 0 |  |  |  |  | 铸造+挤压 | 175°C挤压 | https://doi.org/10.1016/j.actamat.2018.08.045
| 5 | 410 | 3Al-1Zn-1Mn | 242 | 371 | 3 | 0 |  |  | 0 | 0 |  |  |  |  | 铸造+挤压 | 300°C挤压 | https://doi.org/10.1016/j.actamat.2018.08.045
| 6 | 411 | 3Al-1Zn-1Mn | 218 | 354 | 5.3 | 0 |  |  | 0 | 0 |  |  |  |  | 铸造+挤压 | 400°C挤压 | https://doi.org/10.1016/j.actamat.2018.08.045
| 7 | 412 | 3Al-1Zn-1Mn | 195 | 314 | 14 | 0 |  |  | 0 | 0 |  |  |  |  | 铸造+挤压 | 400°C挤压 | https://doi.org/10.1016/j.actamat.2018.08.045
| 8 | 413 | Mg-1Zn | 311 | 375 | 0.8 | 0 |  |  | 0 | 0 |  |  |  |  | 铸造+挤压 | 150°C挤压 | https://doi.org/10.1016/j.actamat.2018.08.045
| 9 | 414 | Mg-1Zn | 295 | 345 | 1.3 | 0 |  |  | 0 | 0 |  |  |  |  | 铸造+挤压 | 175°C挤压 | https://doi.org/10.1016/j.actamat.2018.08.045
| 10 | 415 | Mg-1Zn | 233 | 320 | 2 | 0 |  |  | 0 | 0 |  |  |  |  | 铸造+挤压 | 225°C挤压 | https://doi.org/10.1016/j.actamat.2018.08.045
| 11 | 416 | 3Al-1Zn-0.3Mn | 189 | 274 | 7 | 0 |  |  | 0 | 0 |  |  |  |  | 铸造+挤压 | 250°C挤压 | http://dx.doi.org/10.1016/j.msea.2013.09.050
| 12 | 417 | 3Al-1Zn-0.3Mn | 154 | 360 | 2.3 | 0 |  |  | 0 | 0 |  |  |  |  | 铸造+挤压 | 300°C挤压 | http://dx.doi.org/10.1016/j.msea.2013.09.050
| 13 | 418 | 3Al-1Zn-0.3Mn | 137 | 250 | 4.3 | 0 |  |  | 0 | 0 |  |  |  |  | 铸造+挤压 | 300°C挤压 | http://dx.doi.org/10.1016/j.msea.2013.09.050
| 14 | 419 | 3Al-1Zn-0.3Mn | 137 | 246 | 5.3 | 0 |  |  | 0 | 0 |  |  |  |  | 铸造+挤压 | 300°C挤压 | http://dx.doi.org/10.1016/j.msea.2013.09.050
| 15 | 420 | 3Al-1Zn-0.3Mn | 154 | 244 | 10 | 0 |  |  | 0 | 0 |  |  |  |  | 铸造+挤压 | 400°C挤压 | http://dx.doi.org/10.1016/j.msea.2013.09.050
| 16 | 421 | 3Al-1Zn-0.3Mn | 165 | 245 | 10 | 1 |  |  | 晶界 | 1 |  |  |  |  | 铸造+挤压 | 320°C挤压 | doi:10.1016/j.scriptamat.2011.12.025
| 17 | 422 | 3Al-1Zn-0.3Mn | 150 | 260 | 23 | 0 |  |  | 0 | 0 |  |  |  |  | 铸造+挤压 | 300°C挤压 | http://dx.doi.org/10.1016/j.msea.2016.04.093
| 18 | 423 | 2.62Al-0.75Zn-0.36Mn | 177 | 250 | 50 | 0 |  |  | 0 | 0 |  |  |  |  | 铸造+挤压 | 380°C挤压 | http://dx.doi.org/10.1016/j.msea.2012.11.032
| 19 | 424 | 2.62Al-0.75Zn-0.36Mn | 91 | 228 | 50 | 0 |  |  | 0 | 0 |  |  |  |  | 铸造+挤压 | 380°C挤压 | http://dx.doi.org/10.1016/j.msea.2012.11.032
| 20 | 425 | 2.62Al-0.75Zn-0.36Mn | 70 | 227 | 50 | 0 |  |  | 0 | 0 |  |  |  |  | 铸造+挤压 | 380°C挤压 | http://dx.doi.org/10.1016/j.msea.2012.11.032
| 21 | 426 | 2.52Al-0.76Zn-0.39Mn-0.93-Li | 168 | 246 | 25 | 0 |  |  | 0 | 0 |  |  |  |  | 铸造+挤压 | 380°C挤压 | http://dx.doi.org/10.1016/j.msea.2012.11.032
| 22 | 427 | 2.52Al-0.76Zn-0.39Mn-0.93-Li | 116 | 227 | 25 | 0 |  |  | 0 | 0 |  |  |  |  | 铸造+挤压 | 380°C挤压 | http://dx.doi.org/10.1016/j.msea.2012.11.032
| 23 | 428 | 2.52Al-0.76Zn-0.39Mn-0.93-Li | 109 | 243 | 25 | 0 |  |  | 0 | 0 |  |  |  |  | 铸造+挤压 | 380°C挤压 | http://dx.doi.org/10.1016/j.msea.2012.11.032
| 24 | 429 | 2.61Al-0.78Zn-0.35Mn-2.93Li | 157 | 232 | 35 | 0 |  |  | 0 | 0 |  |  |  |  | 铸造+挤压 | 380°C挤压 | http://dx.doi.org/10.1016/j.msea.2012.11.032
| 25 | 430 | 2.61Al-0.78Zn-0.35Mn-2.93Li | 101 | 213 | 35 | 0 |  |  | 0 | 0 |  |  |  |  | 铸造+挤压 | 380°C挤压 | http://dx.doi.org/10.1016/j.msea.2012.11.032
| 26 | 431 | 2.61Al-0.78Zn-0.35Mn-2.93Li | 91 | 233 | 35 | 0 |  |  | 0 | 0 |  |  |  |  | 铸造+挤压 | 380°C挤压 | http://dx.doi.org/10.1016/j.msea.2012.11.032
| 27 | 432 | 2.53Al-0.79Zn-0.27Mn-4.79Li | 161 | 229 | 32 | 0 |  |  | 0 | 0 |  |  |  |  | 铸造+挤压 | 380°C挤压 | http://dx.doi.org/10.1016/j.msea.2012.11.032
| 28 | 433 | 2.53Al-0.79Zn-0.27Mn-4.79Li | 112 | 210 | 32 | 0 |  |  | 0 | 0 |  |  |  |  | 铸造+挤压 | 380°C挤压 | http://dx.doi.org/10.1016/j.msea.2012.11.032
| 29 | 434 | 2.53Al-0.79Zn-0.27Mn-4.79Li | 113 | 242 | 32 | 0 |  |  | 0 | 0 |  |  |  |  | 铸造+挤压 | 380°C挤压 | http://dx.doi.org/10.1016/j.msea.2012.11.032
| 30 | 435 | Mg–2.90Al– 0.69Zn–0.32Mn | 180 | 268 | 200 | 0 |  |  | 0 | 0 |  |  |  |  | 铸造+挤压 | 250°C挤压 | doi:10.1016/j.matlet.2009.09.062
| 31 | 436 | Mg–7.95Sn–0.95 Al–0.95Zn | 245 | 310 | 300 | 1 |  |  | 晶界 | 1 |  |  |  |  | 铸造+挤压 | 250°C挤压 | doi:10.1016/j.matlet.2009.09.062
| 32 | 437 | Mg–1.62Mn | 225 | 275 | 23 | 0 |  |  | 0 | 0 |  |  |  |  | 铸造+挤压 | 375°C挤压 | doi:10.1016/j.scriptamat.2007.09.054
| 33 | 438 | Mg–0.45Mn–2.87Al–0.83Zn | 225 | 260 | 27 | 0 |  |  | 0 | 0 |  |  |  |  | 铸造+挤压 | 530°C挤压 | doi:10.1016/j.scriptamat.2007.09.054
| 34 | 439 | Mg–0.98Mn–0.27Ce–0.13La | 150 | 210 | 18 | 0 |  |  | 0 | 0 |  |  |  |  | 铸造+挤压 | 450°C挤压 | doi:10.1016/j.scriptamat.2007.09.054
| 35 | 440 | 2.8Al-0.6Zn-0.32Mn | 198 | 263 | 7.4 | 0 |  |  | 0 | 0 |  |  |  |  | 铸造+挤压 | 454°C挤压 | doi:10.1016/j.msea.2006.06.117
| 36 | 441 | 2.8Al-0.6Zn-0.32Mn | 233 | 262 | 2.9 | 0 |  |  | 0 | 0 |  |  |  |  | 铸造+挤压 | 365°C挤压 | doi:10.1016/j.msea.2006.06.117
| 37 | 442 | 2.8Al-0.6Zn-0.32Mn | 249 | 301 | 2.1 | 0 |  |  | 0 | 0 |  |  |  |  | 铸造+挤压 | 341°C挤压 | doi:10.1016/j.msea.2006.06.117
| 38 | 443 | 5.8Al-0.6Zn-0.29Mn | 212 | 299 | 12.1 | 0 |  |  | 0 | 0 |  |  |  |  | 铸造+挤压 | 407°C挤压 | doi:10.1016/j.msea.2006.06.117
| 39 | 444 | 5.8Al-0.6Zn-0.29Mn | 212 | 295 | 12.7 | 0 |  |  | 0 | 0 |  |  |  |  | 铸造+挤压 | 405°C挤压 | doi:10.1016/j.msea.2006.06.117
| 40 | 445 | 5.8Al-0.6Zn-0.29Mn | 195 | 296 | 5.8 | 0 |  |  | 0 | 0 |  |  |  |  | 铸造+挤压 | 311°C挤压 | doi:10.1016/j.msea.2006.06.117
| 41 | 446 | 6.4Al-0.74Zn-0.35Mn | 223 | 319 | 4.8 | 0 |  |  | 0 | 0 |  |  |  |  | 铸造+挤压 | 335°C挤压 | doi:10.1016/j.msea.2006.06.117
| 42 | 447 | 6.4Al-0.74Zn-0.35Mn | 233 | 320 | 4.7 | 0 |  |  | 0 | 0 |  |  |  |  | 铸造+挤压 | 334°C挤压 | doi:10.1016/j.msea.2006.06.117
| 43 | 448 | 6.4Al-0.74Zn-0.35Mn | 235 | 325 | 3.9 | 0 |  |  | 0 | 0 |  |  |  |  | 铸造+挤压 | 330°C挤压 | doi:10.1016/j.msea.2006.06.117
| 44 | 449 | 8.3Al-0.6Zn-0.23Mn | 239 | 333 | 5.9 | 0 |  |  | 0 | 0 |  |  |  |  | 铸造+挤压 | 355°C挤压 | doi:10.1016/j.msea.2006.06.117
| 45 | 450 | 8.3Al-0.6Zn-0.23Mn | 247 | 333 | 5.5 | 0 |  |  | 0 | 0 |  |  |  |  | 铸造+挤压 | 334°C挤压 | doi:10.1016/j.msea.2006.06.117
| 46 | 451 | 8.3Al-0.6Zn-0.23Mn | 243 | 336 | 4.3 | 0 |  |  | 0 | 0 |  |  |  |  | 铸造+挤压 | 330°C挤压 | doi:10.1016/j.msea.2006.06.117
| 47 | 452 | 3Al-1Zn-0.3Mn | 160 | 285 | 8.6 | 0 |  |  | 0 | 0 |  |  |  |  | 铸造+挤压 |  | doi:10.1016/j.jallcom.2008.12.033
| 48 | 453 | 3Al-1Zn-0.3Mn | 148 | 290 | 11.5 | 0 |  |  | 0 | 0 |  |  |  |  | 铸造+挤压+时效 | 挤压+anneal 420/0.5 | doi:10.1016/j.jallcom.2008.12.033
| 49 | 454 | 3Al-1Zn-0.3Mn | 138 | 286 | 18.6 | 0 |  |  | 0 | 0 |  |  |  |  | 铸造+挤压+时效 | 挤压+anneal 420/2 | doi:10.1016/j.jallcom.2008.12.033
| 50 | 455 | 3Al-1Zn-0.3Mn | 130 | 220 | 28.1 | 0 |  |  | 0 | 0 |  |  |  |  | 铸造+挤压+时效 | 挤压+anneal 420/12 | doi:10.1016/j.jallcom.2008.12.033
| 51 | 456 | 3Al-1Zn-0.3Mn | 200 | 300 | 13 | 0 |  |  | 0 | 0 |  |  |  |  | 铸造+轧制 |  | doi:10.1016/j.msea.2007.09.069
| 52 | 457 | 3Al-1Zn-0.3Mn | 180 | 275 | 15 | 0 |  |  | 0 | 0 |  |  |  |  | 铸造+轧制 |  | doi:10.1016/j.msea.2007.09.069
| 53 | 458 | 3Al-1Zn-0.3Mn | 165 | 280 | 20 | 0 |  |  | 0 | 0 |  |  |  |  | 铸造+轧制 |  | doi:10.1016/j.msea.2007.09.069
| 54 | 459 | 3Al-1Zn-0.3Mn | 150 | 230 | 35 | 0 |  |  | 0 | 0 |  |  |  |  | 铸造+轧制 |  | doi:10.1016/j.msea.2007.09.069
| 55 | 460 | 3Al-1Zn-0.3Mn | 148 | 180 | 59 | 0 |  |  | 0 | 0 |  |  |  |  | 铸造+轧制 |  | doi:10.1016/j.msea.2007.09.069
| 56 | 461 | 3Al-1Zn-0.3Mn | 125 | 190 | 220 | 0 |  |  | 0 | 0 |  |  |  |  | 铸造+轧制 |  | doi:10.1016/j.msea.2007.09.069
| 57 | 462 | 3Al-1Zn-0.3Mn | 170 | 285 | 13 | 0 |  |  | 0 | 0 |  |  |  |  | 铸造+轧制 |  | doi:10.1016/j.msea.2007.09.069
| 58 | 463 | 3Al-1Zn-0.3Mn | 148 | 280 | 15 | 0 |  |  | 0 | 0 |  |  |  |  | 铸造+轧制 |  | doi:10.1016/j.msea.2007.09.069
| 59 | 464 | 3Al-1Zn-0.3Mn | 148 | 280 | 20 | 0 |  |  | 0 | 0 |  |  |  |  | 铸造+轧制 |  | doi:10.1016/j.msea.2007.09.069
| 60 | 465 | 3Al-1Zn-0.3Mn | 145 | 275 | 22 | 0 |  |  | 0 | 0 |  |  |  |  | 铸造+轧制 |  | doi:10.1016/j.msea.2007.09.069
| 61 | 466 | 3Al-1Zn-0.3Mn | 128 | 225 | 35 | 0 |  |  | 0 | 0 |  |  |  |  | 铸造+轧制 |  | doi:10.1016/j.msea.2007.09.069
| 62 | 467 | 3Al-1Zn-0.3Mn | 125 | 270 | 42 | 0 |  |  | 0 | 0 |  |  |  |  | 铸造+轧制 |  | doi:10.1016/j.msea.2007.09.069
| 63 | 468 | 3Al-1Zn-0.3Mn | 120 | 250 | 89 | 0 |  |  | 0 | 0 |  |  |  |  | 铸造+轧制 |  | doi:10.1016/j.msea.2007.09.069
| 64 | 469 | 2.95Al-1Zn-0.33Mn | 172 | 220 | 9 | 0 |  |  | 0 | 0 |  |  |  |  | 铸造+挤压 | 挤压250 | doi:10.1016/j.actamat.2008.02.010
| 65 | 470 | 2.94Al-1.02Zn-0.35Mn-0.49Ce | 165 | 235 | 9 | 0 |  |  | 0 | 0 |  |  |  |  | 铸造+挤压 | 挤压250 | doi:10.1016/j.actamat.2008.02.010
| 66 | 471 | 2.89Al-0.99Zn-0.33Mn-0.82Ca | 190 | 295 | 9 | 0 |  |  | 0 | 0 |  |  |  |  | 铸造+挤压 | 挤压250 | doi:10.1016/j.actamat.2008.02.010
| 67 | 472 | 2.89Al-1Zn-0.35Mn-0.54Ce-0.82Ca | 185 | 320 | 8 | 0 |  |  | 0 | 0 |  |  |  |  | 铸造+挤压 | 挤压250 | doi:10.1016/j.actamat.2008.02.010
| 68 | 473 | 2.95Al-1Zn-0.33Mn | 180 | 320 | 12 | 0 |  |  | 0 | 0 |  |  |  |  | 铸造+挤压 | 挤压300 | doi:10.1016/j.actamat.2008.02.010
| 69 | 474 | 2.94Al-1.02Zn-0.35Mn-0.49Ce | 180 | 320 | 11 | 0 |  |  | 0 | 0 |  |  |  |  | 铸造+挤压 | 挤压300 | doi:10.1016/j.actamat.2008.02.010
| 70 | 475 | 2.89Al-0.99Zn-0.33Mn-0.82Ca | 200 | 334 | 11 | 0 |  |  | 0 | 0 |  |  |  |  | 铸造+挤压 | 挤压300 | doi:10.1016/j.actamat.2008.02.010
| 71 | 476 | 2.89Al-1Zn-0.35Mn-0.54Ce-0.82Ca | 200 | 340 | 10 | 0 |  |  | 0 | 0 |  |  |  |  | 铸造+挤压 | 挤压300 | doi:10.1016/j.actamat.2008.02.010
| 72 | 477 | 2.95Al-1Zn-0.33Mn | 195 | 355 | 12 | 0 |  |  | 0 | 0 |  |  |  |  | 铸造+挤压 | 挤压350 | doi:10.1016/j.actamat.2008.02.010
| 73 | 478 | 2.94Al-1.02Zn-0.35Mn-0.49Ce | 195 | 357 | 14 | 0 |  |  | 0 | 0 |  |  |  |  | 铸造+挤压 | 挤压350 | doi:10.1016/j.actamat.2008.02.010
| 74 | 479 | 2.89Al-0.99Zn-0.33Mn-0.82Ca | 210 | 300 | 11 | 0 |  |  | 0 | 0 |  |  |  |  | 铸造+挤压 | 挤压350 | doi:10.1016/j.actamat.2008.02.010
| 75 | 480 | 2.89Al-1Zn-0.35Mn-0.54Ce-0.82Ca | 190 | 280 | 11 | 0 |  |  | 0 | 0 |  |  |  |  | 铸造+挤压 | 挤压350 | doi:10.1016/j.actamat.2008.02.010
| 76 | 481 | Mg–3.02Al–1.01Zn–0.30Mn | 280 | 323 | 2.5 | 0 |  |  | 0 | 0 |  |  |  |  | 铸造+挤压 | 挤压+150/1 | doi:10.1016/j.scriptamat.2006.06.005
| 77 | 482 | Mg–3.02Al–1.01Zn–0.30Mn | 272 | 318 | 2.6 | 0 |  |  | 0 | 0 |  |  |  |  | 铸造+挤压 | 挤压+200/1h | doi:10.1016/j.scriptamat.2006.06.005
| 78 | 483 | Mg–3.02Al–1.01Zn–0.30Mn | 265 | 317 | 2.7 | 0 |  |  | 0 | 0 |  |  |  |  | 铸造+挤压 | 挤压+300/1h | doi:10.1016/j.scriptamat.2006.06.005
| 79 | 484 | Mg–3.02Al–1.01Zn–0.30Mn | 260 | 306 | 2.8 | 0 |  |  | 0 | 0 |  |  |  |  | 铸造+挤压 | 挤压+300/1 | doi:10.1016/j.scriptamat.2006.06.005
| 80 | 485 | Mg–3.02Al–1.01Zn–0.30Mn | 255 | 302 | 2.9 | 0 |  |  | 0 | 0 |  |  |  |  | 铸造+挤压 | 挤压+300/3h | doi:10.1016/j.scriptamat.2006.06.005
| 81 | 486 | Mg–3.02Al–1.01Zn–0.30Mn | 235 | 290 | 3.7 | 0 |  |  | 0 | 0 |  |  |  |  | 铸造+挤压 | 挤压+300/5h | doi:10.1016/j.scriptamat.2006.06.005
| 82 | 487 | Mg–3.02Al–1.01Zn–0.30Mn | 232 | 275 | 3.8 | 0 |  |  | 0 | 0 |  |  |  |  | 铸造+挤压 | 挤压+350/1 | doi:10.1016/j.scriptamat.2006.06.005
| 83 | 488 | Mg–3.02Al–1.01Zn–0.30Mn | 210 | 273 | 5.2 | 0 |  |  | 0 | 0 |  |  |  |  | 铸造+挤压 | 挤压+350/3h | doi:10.1016/j.scriptamat.2006.06.005
| 84 | 489 | Mg–3.02Al–1.01Zn–0.30Mn | 190 | 270 | 8 | 0 |  |  | 0 | 0 |  |  |  |  | 铸造+挤压 | 挤压+350/5h | doi:10.1016/j.scriptamat.2006.06.005
| 85 | 490 | Mg–3.02Al–1.01Zn–0.30Mn | 110 | 235 | 2.6 | 0 |  |  | 0 | 0 |  |  |  |  | 铸造+FSP | FSP 800rpm, 90mm/min | doi:10.1016/j.scriptamat.2006.06.005
| 86 | 491 | Mg–3.02Al–1.01Zn–0.30Mn | 105 | 230 | 4 | 0 |  |  | 0 | 0 |  |  |  |  | 铸造+FSP | FSP 800rpm, 45mm/min | doi:10.1016/j.scriptamat.2006.06.005
| 87 | 492 | Mg–3.02Al–1.01Zn–0.30Mn | 92 | 230 | 2.8 | 0 |  |  | 0 | 0 |  |  |  |  | 铸造+FSP | FSP 1000rpm, 90mm/min | doi:10.1016/j.scriptamat.2006.06.005
| 88 | 493 | Mg–3.02Al–1.01Zn–0.30Mn | 82 | 220 | 4.6 | 0 |  |  | 0 | 0 |  |  |  |  | 铸造+FSP | FSP 1400rpm，90mm/min | doi:10.1016/j.scriptamat.2006.06.005
| 89 | 494 | Mg–3.02Al–1.01Zn–0.30Mn | 76 | 200 | 6.1 | 0 |  |  | 0 | 0 |  |  |  |  | 铸造+FSP | FSP 1400rpm，45mm/min | doi:10.1016/j.scriptamat.2006.06.005
| 90 | 495 | Mg-2.98Al-0.89Zn-0.25Mn-0.013Si-0.002Cu-0.002Ni-0.003Fe | 257 | 289 | 10.3 | 0 |  |  | 0 | 0 |  |  |  |  | 铸造+挤压 | 挤压 | http://dx.doi.org/10.1016/j.scriptamat.2013.04.011
| 91 | 496 | Mg-2.98Al-0.89Zn-0.25Mn-0.013Si-0.002Cu-0.002Ni-0.003Fe | 285 | 321 | 3.1 | 0 |  |  | 0 | 0 |  |  |  |  | 铸造+挤压 | 挤压 | http://dx.doi.org/10.1016/j.scriptamat.2013.04.011
| 92 | 497 | Mg-2.98Al-0.89Zn-0.25Mn-0.013Si-0.002Cu-0.002Ni-0.003Fe | 210 | 260 | 20 | 0 |  |  | 0 | 0 |  |  |  |  | 铸造+轧制 |  | doi:10.1016/j.scriptamat.2011.09.029
| 93 | 498 | Mg-3Al-0.8Zn-0.2Mn | 300 | 310 | 0.93 | 0 |  |  | 0 | 0 |  |  |  |  | 铸造+轧制 |  | doi:10.1016/j.scriptamat.2011.09.029
| 94 | 499 | Mg-3Al-0.8Zn-0.2Mn | 382 | 400 | 0.6 | 0 |  |  | 0 | 0 |  |  |  |  | 铸造+轧制 |  | doi:10.1016/j.scriptamat.2011.09.029
| 95 | 500 | Mg-3Al-0.8Zn-0.2Mn | 295 | 310 | 1.26 | 0 |  |  | 0 | 0 |  |  |  |  | 铸造+轧制 |  | doi:10.1016/j.scriptamat.2011.09.029
| 96 | 501 | Mg-3Al-0.8Zn-0.2Mn | 353 | 355 | 0.72 | 0 |  |  | 0 | 0 |  |  |  |  | 铸造+轧制 |  | doi:10.1016/j.scriptamat.2011.09.029
| 97 | 502 | Mg-3Al-0.8Zn-0.2Mn | 350 | 355 | 0.72 | 0 |  |  | 0 | 0 |  |  |  |  | 铸造+轧制 |  | doi:10.1016/j.scriptamat.2011.09.029
| 98 | 503 | Mg-3Al-0.8Zn-0.2Mn | 298 | 305 | 0.72 | 0 |  |  | 0 | 0 |  |  |  |  | 铸造+轧制 |  | doi:10.1016/j.scriptamat.2011.09.029
| 99 | 504 | Mg–2.96Al–0.94Zn | 237 | 297 | 20 | 0 |  |  | 0 | 0 |  |  |  |  | 铸造+轧制 | 轧制20 | http://dx.doi.org/10.1016/j.msea.2014.09.024
| 100 | 505 | Mg–2.96Al–0.94Zn | 254 | 328 | 20 | 0 |  |  | 0 | 0 |  |  |  |  | 铸造+轧制 | 轧制40 | http://dx.doi.org/10.1016/j.msea.2014.09.024
| 101 | 506 | Mg–2.96Al–0.94Zn | 227 | 294 | 20.6 | 0 |  |  | 0 | 0 |  |  |  |  | 铸造+轧制 | 轧制20 | http://dx.doi.org/10.1016/j.msea.2014.09.024
| 102 | 507 | Mg–2.96Al–0.94Zn | 240 | 310 | 20.6 | 0 |  |  | 0 | 0 |  |  |  |  | 铸造+轧制 | 轧制40 | http://dx.doi.org/10.1016/j.msea.2014.09.024
| 103 | 508 | Mg–2.96Al–0.94Zn | 254 | 320 | 20.6 | 0 |  |  | 0 | 0 |  |  |  |  | 铸造+轧制 | 轧制70 | http://dx.doi.org/10.1016/j.msea.2014.09.024
| 104 | 509 | Mg–2.96Al–0.94Zn | 208 | 287 | 19.7 | 0 |  |  | 0 | 0 |  |  |  |  | 铸造+轧制 | 轧制20 | http://dx.doi.org/10.1016/j.msea.2014.09.024
| 105 | 510 | Mg–2.96Al–0.94Zn | 213 | 307 | 19.7 | 0 |  |  | 0 | 0 |  |  |  |  | 铸造+轧制 | 轧制40 | http://dx.doi.org/10.1016/j.msea.2014.09.024
| 106 | 511 | Mg–2.96Al–0.94Zn | 242 | 316 | 19.7 | 0 |  |  | 0 | 0 |  |  |  |  | 铸造+轧制 | 轧制70 | http://dx.doi.org/10.1016/j.msea.2014.09.024
| 107 | 512 | Mg-3Al-1Zn-0.3Mn | 161 | 272 | 10 | 0 |  |  | 0 | 0 |  |  |  |  | 铸造+轧制 | RD | http://dx.doi.org/10.1016/j.jallcom.2015.08.005
| 108 | 513 | Mg-3Al-1Zn-0.3Mn | 176 | 280 | 10 | 0 |  |  | 0 | 0 |  |  |  |  | 铸造+轧制 | 45 | http://dx.doi.org/10.1016/j.jallcom.2015.08.005
| 109 | 514 | Mg-3Al-1Zn-0.3Mn | 182 | 283 | 10 | 0 |  |  | 0 | 0 |  |  |  |  | 铸造+轧制 | TD | http://dx.doi.org/10.1016/j.jallcom.2015.08.005
| 110 | 515 | Mg-3Al-1Zn-0.3Mn | 158 | 267 | 16 | 0 |  |  | 0 | 0 |  |  |  |  | 铸造+轧制 | RD | http://dx.doi.org/10.1016/j.jallcom.2015.08.005
| 111 | 516 | Mg-3Al-1Zn-0.3Mn | 159 | 263 | 16 | 0 |  |  | 0 | 0 |  |  |  |  | 铸造+轧制 | 45 | http://dx.doi.org/10.1016/j.jallcom.2015.08.005
| 112 | 517 | Mg-3Al-1Zn-0.3Mn | 161 | 265 | 16 | 0 |  |  | 0 | 0 |  |  |  |  | 铸造+轧制 | TD | http://dx.doi.org/10.1016/j.jallcom.2015.08.005
| 113 | 518 | Mg-3Al-1Zn-0.3Mn | 122 | 255 | 26 | 0 |  |  | 0 | 0 |  |  |  |  | 铸造+轧制 | RD | http://dx.doi.org/10.1016/j.jallcom.2015.08.005
| 114 | 519 | Mg-3Al-1Zn-0.3Mn | 158 | 268 | 26 | 0 |  |  | 0 | 0 |  |  |  |  | 铸造+轧制 | 45 | http://dx.doi.org/10.1016/j.jallcom.2015.08.005
| 115 | 520 | Mg-3Al-1Zn-0.3Mn | 161 | 268 | 26 | 0 |  |  | 0 | 0 |  |  |  |  | 铸造+轧制 | TD | http://dx.doi.org/10.1016/j.jallcom.2015.08.005
| 116 | 521 | 3Al-1Zn-0.3Mn | 254 | 290 | 10 | 0 |  |  | 0 | 0 |  |  |  |  | 铸造+轧制 | 轧制200 | http://dx.doi.org/10.1016/j.jallcom.2015.08.005
| 117 | 522 | 3Al-1Zn-0.3Mn | 242 | 295 | 10 | 0 |  |  | 0 | 0 |  |  |  |  | 铸造+轧制 | 轧制200 | doi:10.1016/j.jmatprotec.2006.08.010
| 118 | 523 | 3Al-1Zn-0.3Mn | 237 | 290 | 15 | 0 |  |  | 0 | 0 |  |  |  |  | 铸造+轧制 | 轧制250 | doi:10.1016/j.jmatprotec.2006.08.010
| 119 | 524 | 3Al-1Zn-0.3Mn | 241 | 289 | 15 | 0 |  |  | 0 | 0 |  |  |  |  | 铸造+轧制 | 轧制250 | doi:10.1016/j.jmatprotec.2006.08.010
| 120 | 525 | 3Al-1Zn-0.3Mn | 285 | 295 | 1.4 | 0 |  |  | 0 | 0 |  |  |  |  | 铸造+轧制 | 轧制140 RD | doi:10.1016/j.jmatprotec.2006.08.010
| 121 | 526 | 3Al-1Zn-0.3Mn | 330 | 335 | 1.4 | 0 |  |  | 0 | 0 |  |  |  |  | 铸造+轧制 | 轧制140 45 | doi:10.1016/j.scriptamat.2006.09.034
| 122 | 527 | 3Al-1Zn-0.3Mn | 330 | 345 | 1.4 | 0 |  |  | 0 | 0 |  |  |  |  | 铸造+轧制 | 轧制140 TD | doi:10.1016/j.scriptamat.2006.09.034
| 123 | 528 | 3Al-1Zn-0.3Mn | 280 | 329 | 1.5 | 0 |  |  | 0 | 0 |  |  |  |  | 铸造+轧制 | 轧制160 RD | doi:10.1016/j.scriptamat.2006.09.034
| 124 | 529 | 3Al-1Zn-0.3Mn | 255 | 328 | 1.5 | 0 |  |  | 0 | 0 |  |  |  |  | 铸造+轧制 | 轧制160 45 | doi:10.1016/j.scriptamat.2006.09.034
| 125 | 530 | 3Al-1Zn-0.3Mn | 300 | 345 | 1.5 | 0 |  |  | 0 | 0 |  |  |  |  | 铸造+轧制 | 轧制160 RD | doi:10.1016/j.scriptamat.2006.09.034
| 126 | 531 | 3Al-1Zn-0.3Mn | 190 | 280 | 2.9 | 0 |  |  | 0 | 0 |  |  |  |  | 铸造+轧制 | 轧制200 RD | doi:10.1016/j.scriptamat.2006.09.034
| 127 | 532 | 3Al-1Zn-0.3Mn | 190 | 280 | 2.9 | 0 |  |  | 0 | 0 |  |  |  |  | 铸造+轧制 | 轧制200 45 | doi:10.1016/j.scriptamat.2006.09.034
| 128 | 533 | 3Al-1Zn-0.3Mn | 210 | 280 | 2.9 | 0 |  |  | 0 | 0 |  |  |  |  | 铸造+轧制 | 轧制200 TD | doi:10.1016/j.scriptamat.2006.09.034
| 129 | 534 | 3Al-1Zn-0.3Mn | 180 | 270 | 3 | 0 |  |  | 0 | 0 |  |  |  |  | 铸造+轧制 | 轧制250 RD | doi:10.1016/j.scriptamat.2006.09.034
| 130 | 535 | 3Al-1Zn-0.3Mn | 195 | 265 | 3 | 0 |  |  | 0 | 0 |  |  |  |  | 铸造+轧制 | 轧制250 45 | doi:10.1016/j.scriptamat.2006.09.034
| 131 | 536 | 3Al-1Zn-0.3Mn | 210 | 268 | 3 | 0 |  |  | 0 | 0 |  |  |  |  | 铸造+轧制 | 轧制250 TD | doi:10.1016/j.scriptamat.2006.09.034
| 132 | 537 | 3Al-1Zn-0.3Mn | 163 | 255 | 3.8 | 0 |  |  | 0 | 0 |  |  |  |  | 铸造+轧制 | 轧制350 RD | doi:10.1016/j.scriptamat.2006.09.034
| 133 | 538 | 3Al-1Zn-0.3Mn | 165 | 255 | 3.8 | 0 |  |  | 0 | 0 |  |  |  |  | 铸造+轧制 | 轧制350 45 | doi:10.1016/j.scriptamat.2006.09.034
| 134 | 539 | 3Al-1Zn-0.3Mn | 182 | 255 | 3.8 | 0 |  |  | 0 | 0 |  |  |  |  | 铸造+轧制 | 轧制350 TD | doi:10.1016/j.scriptamat.2006.09.034
| 135 | 540 | 3Al-1Zn-0.3Mn | 225 | 295 | 45 | 0 |  |  | 0 | 0 |  |  |  |  | 铸造+轧制+退火 | anneal 200/1h | doi:10.1016/j.scriptamat.2006.09.034
| 136 | 541 | 3Al-1Zn-0.3Mn | 179 | 250 | 45 | 0 |  |  | 0 | 0 |  |  |  |  | 铸造+挤压 |  | doi:10.1016/j.scriptamat.2006.09.034
| 137 | 542 | 3Al-1Zn-0.3Mn | 175 | 250 | 45 | 0 |  |  | 0 | 0 |  |  |  |  | 铸造+挤压 |  | doi:10.1016/j.scriptamat.2006.09.034
| 138 | 543 | 3Al-1Zn-0.3Mn | 160 | 250 | 45 | 0 |  |  | 0 | 0 |  |  |  |  | 铸造+挤压 |  | doi:10.1016/j.scriptamat.2006.09.034
| 139 | 544 | Mg-3.6Al-1.0Zn-0.5Mn | 162 | 291 | 30 | 0 |  |  | 0 | 0 |  |  |  |  | 铸造+轧制 |  | https://doi.org/10.1016/j.jma.2019.06.002
| 140 | 545 | Mg-3.6Al-1.0Zn-0.5Mn | 143 | 308 | 12.5 | 0 |  |  | 0 | 0 |  |  |  |  | 铸造+轧制 |  | https://doi.org/10.1016/j.jma.2019.06.002
| 141 | 546 | Mg-3.6Al-1.0Zn-0.5Mn | 198 | 332 | 2.1 | 0 |  |  | 0 | 0 |  |  |  |  | 铸造+轧制 |  | https://doi.org/10.1016/j.jma.2019.06.002
| 142 | 547 | Mg-3.6Al-1.0Zn-0.5Mn | 238 | 363 | 1.1 | 0 |  |  | 0 | 0 |  |  |  |  | 铸造+轧制 |  | https://doi.org/10.1016/j.jma.2019.06.002
| 143 | 548 | Mg-3.6Al-1.0Zn-0.5Mn | 298 | 378 | 0.7 | 0 |  |  | 0 | 0 |  |  |  |  | 铸造+轧制 |  | https://doi.org/10.1016/j.jma.2019.06.002
| 144 | 549 | Mg-3Al–1Zn–0.2Mn | 159 | 260 | 34.2 | 0 |  |  | 0 | 0 |  |  |  |  | 铸造+轧制 | 轧制 | https://doi.org/10.1016/j.jma.2017.07.001
| 145 | 550 | Mg-3Al–1Zn–0.2Mn | 280 | 305 | 12 | 0 |  |  | 0 | 0 |  |  |  |  | 铸造+轧制 | 轧制250 | https://doi.org/10.1016/j.jma.2017.07.001
| 146 | 551 | Mg-3Al–1Zn–0.2Mn | 310 | 335 | 13 | 0 |  |  | 0 | 0 |  |  |  |  | 铸造+轧制 | 轧制300 | https://doi.org/10.1016/j.jma.2017.07.001
| 147 | 552 | Mg-3Al–1Zn–0.2Mn | 305 | 330 | 11 | 0 |  |  | 0 | 0 |  |  |  |  | 铸造+轧制 | 轧制350 | https://doi.org/10.1016/j.jma.2017.07.001
| 148 | 553 | Mg-3Al–1Zn–0.2Mn | 281 | 310 | 14 | 0 |  |  | 0 | 0 |  |  |  |  | 铸造+轧制 | 轧制400 | https://doi.org/10.1016/j.jma.2017.07.001
| 149 | 554 | Mg-3Al–1Zn–0.2Mn | 255 | 295 | 26 | 0 |  |  | 0 | 0 |  |  |  |  | 铸造+轧制 | 轧制450 | https://doi.org/10.1016/j.jma.2017.07.001
| 150 | 555 | Mg-3Al-1Zn-0.4Mn | 149 | 307 | 50 | 0 |  |  | 0 | 0 |  |  |  |  | 铸造+轧制 | 轧制200 0% | doi:10.1016/j.jmatprotec.2006.11.084
| 151 | 556 | 3Al-1Zn-0.3Mn | 200 | 318 | 10 | 0 |  |  | 0 | 0 |  |  |  |  | 铸造+轧制 | 轧制200 18% | doi:10.1016/j.jmatprotec.2006.11.084
| 152 | 557 | 3Al-1Zn-0.3Mn | 191 | 324 | 9 | 0 |  |  | 0 | 0 |  |  |  |  | 铸造+轧制 | 轧制200 30% | doi:10.1016/j.jmatprotec.2006.11.084
| 153 | 558 | 3Al-1Zn-0.3Mn | 204 | 330 | 7 | 0 |  |  | 0 | 0 |  |  |  |  | 铸造+轧制 | 轧制200 50% | doi:10.1016/j.jmatprotec.2006.11.084
| 154 | 559 | Mg–2.96Al–0.94Zn | 282 | 358 | 7.6 | 0 |  |  | 0 | 0 |  |  |  |  | 铸造+轧制 | 轧制 2.1mm/min | http://dx.doi.org/10.1016/j.msea.2014.04.024
| 155 | 560 | Mg–2.96Al–0.94Zn | 245 | 310 | 7.7 | 0 |  |  | 0 | 0 |  |  |  |  | 铸造+轧制 | 轧制 3.5mm/min | http://dx.doi.org/10.1016/j.msea.2014.04.024
| 156 | 561 | Mg–2.96Al–0.94Zn | 225 | 295 | 6.3 | 0 |  |  | 0 | 0 |  |  |  |  | 铸造+轧制 | 轧制 4.9mm/min | http://dx.doi.org/10.1016/j.msea.2014.04.024
| 157 | 562 | Mg–2.96Al–0.94Zn | 218 | 295 | 6.3 | 0 |  |  | 0 | 0 |  |  |  |  | 铸造+轧制 | 轧制7.5mm/min | http://dx.doi.org/10.1016/j.msea.2014.04.024
| 158 | 563 | Mg–2.96Al–0.94Zn | 219 | 290 | 4.5 | 0 |  |  | 0 | 0 |  |  |  |  | 铸造+轧制 | 轧制9.8mm/min | http://dx.doi.org/10.1016/j.msea.2014.04.024
| 159 | 564 | Mg–2.96Al–0.94Zn | 233 | 284 | 10 | 0 |  |  | 0 | 0 |  |  |  |  | 铸造+轧制 | 轧制200 | https://doi.org/10.1179/1432891714Z.0000000001135
| 160 | 565 | Mg–2.96Al–0.94Zn | 174 | 270 | 14 | 0 |  |  | 0 | 0 |  |  |  |  | 铸造+轧制 | 轧制300 | https://doi.org/10.1179/1432891714Z.0000000001135
| 161 | 566 | Mg-3.6Al-1.0Zn-0.5Mn | 325 | 375 | 1 | 0 |  |  | 0 | 0 |  |  |  |  | 铸造+轧制 | 多向轧制 100/10min | https://doi.org/10.1016/j.jma.2019.11.005
| 162 | 567 | Mg-3.6Al-1.0Zn-0.5Mn | 325 | 330 | 1 | 0 |  |  | 0 | 0 |  |  |  |  | 铸造+轧制 | 多向轧制 100/30min | https://doi.org/10.1016/j.jma.2019.11.005
| 163 | 568 | Mg-3.6Al-1.0Zn-0.5Mn | 324 | 330 | 2 | 0 |  |  | 0 | 0 |  |  |  |  | 铸造+轧制 | 多向轧制 100/1h | https://doi.org/10.1016/j.jma.2019.11.005
| 164 | 569 | Mg-3.6Al-1.0Zn-0.5Mn | 315 | 330 | 3.5 | 0 |  |  | 0 | 0 |  |  |  |  | 铸造+轧制 | 多向轧制 100/3h | https://doi.org/10.1016/j.jma.2019.11.005
| 165 | 570 | Mg-3.6Al-1.0Zn-0.5Mn | 290 | 320 | 5 | 0 |  |  | 0 | 0 |  |  |  |  | 铸造+轧制 | 多向轧制 100/6h | https://doi.org/10.1016/j.jma.2019.11.005
| 166 | 571 | Mg-3.6Al-1.0Zn-0.5Mn | 290 | 325 | 1 | 0 |  |  | 0 | 0 |  |  |  |  | 铸造+轧制 | 多向轧制 150/10min | https://doi.org/10.1016/j.jma.2019.11.005
| 167 | 572 | Mg-3.6Al-1.0Zn-0.5Mn | 290 | 320 | 1 | 0 |  |  | 0 | 0 |  |  |  |  | 铸造+轧制 | 多向轧制 150/30min | https://doi.org/10.1016/j.jma.2019.11.005
| 168 | 573 | Mg-3.6Al-1.0Zn-0.5Mn | 290 | 318 | 2 | 0 |  |  | 0 | 0 |  |  |  |  | 铸造+轧制 | 多向轧制 150/1h | https://doi.org/10.1016/j.jma.2019.11.005
| 169 | 574 | Mg-3.6Al-1.0Zn-0.5Mn | 290 | 318 | 3.8 | 0 |  |  | 0 | 0 |  |  |  |  | 铸造+轧制 | 多向轧制 150/3h | https://doi.org/10.1016/j.jma.2019.11.005
| 170 | 575 | Mg-3.6Al-1.0Zn-0.5Mn | 275 | 318 | 5 | 0 |  |  | 0 | 0 |  |  |  |  | 铸造+轧制 | 多向轧制 150/6h | https://doi.org/10.1016/j.jma.2019.11.005
| 171 | 576 | Mg-3.6Al-1.0Zn-0.5Mn | 260 | 300 | 1 | 0 |  |  | 0 | 0 |  |  |  |  | 铸造+轧制 | 多向轧制 200/10min | https://doi.org/10.1016/j.jma.2019.11.005
| 172 | 577 | Mg-3.6Al-1.0Zn-0.5Mn | 250 | 318 | 1 | 0 |  |  | 0 | 0 |  |  |  |  | 铸造+轧制 | 多向轧制 200/30min | https://doi.org/10.1016/j.jma.2019.11.005
| 173 | 578 | Mg-3.6Al-1.0Zn-0.5Mn | 250 | 317 | 2 | 0 |  |  | 0 | 0 |  |  |  |  | 铸造+轧制 | 多向轧制 200/1h | https://doi.org/10.1016/j.jma.2019.11.005
| 174 | 579 | Mg-3.6Al-1.0Zn-0.5Mn | 250 | 316 | 3.9 | 0 |  |  | 0 | 0 |  |  |  |  | 铸造+轧制 | 多向轧制 200/3h | https://doi.org/10.1016/j.jma.2019.11.005
| 175 | 580 | Mg-3.6Al-1.0Zn-0.5Mn | 225 | 315 | 8 | 0 |  |  | 0 | 0 |  |  |  |  | 铸造+轧制 | 多向轧制 200/6h | https://doi.org/10.1016/j.jma.2019.11.005
| 176 | 581 | Mg-3.6Al-1.0Zn-0.5Mn | 225 | 280 | 1 | 0 |  |  | 0 | 0 |  |  |  |  | 铸造+轧制 | 多向轧制 300/10min | https://doi.org/10.1016/j.jma.2019.11.005
| 177 | 582 | Mg-3.6Al-1.0Zn-0.5Mn | 225 | 278 | 1 | 0 |  |  | 0 | 0 |  |  |  |  | 铸造+轧制 | 多向轧制 300/30min | https://doi.org/10.1016/j.jma.2019.11.005
| 178 | 583 | Mg-3.6Al-1.0Zn-0.5Mn | 223 | 275 | 2 | 0 |  |  | 0 | 0 |  |  |  |  | 铸造+轧制 | 多向轧制 300/1h | https://doi.org/10.1016/j.jma.2019.11.005
| 179 | 584 | Mg-3.6Al-1.0Zn-0.5Mn | 223 | 275 | 3.6 | 0 |  |  | 0 | 0 |  |  |  |  | 铸造+轧制 | 多向轧制 300/3h | https://doi.org/10.1016/j.jma.2019.11.005
| 180 | 585 | Mg-3.6Al-1.0Zn-0.5Mn | 200 | 275 | 9 | 0 |  |  | 0 | 0 |  |  |  |  | 铸造+轧制 | 多向轧制 300/6h | https://doi.org/10.1016/j.jma.2019.11.005
| 181 | 586 | Mg-3.6Al-1.0Zn-0.5Mn | 200 | 275 | 1 | 0 |  |  | 0 | 0 |  |  |  |  | 铸造+轧制 | 多向轧制 400/10min | https://doi.org/10.1016/j.jma.2019.11.005
| 182 | 587 | Mg-3.6Al-1.0Zn-0.5Mn | 190 | 275 | 1 | 0 |  |  | 0 | 0 |  |  |  |  | 铸造+轧制 | 多向轧制 400/30min | https://doi.org/10.1016/j.jma.2019.11.005
| 183 | 588 | Mg-3.6Al-1.0Zn-0.5Mn | 180 | 274 | 2 | 0 |  |  | 0 | 0 |  |  |  |  | 铸造+轧制 | 多向轧制 400/1h | https://doi.org/10.1016/j.jma.2019.11.005
| 184 | 589 | Mg-3.6Al-1.0Zn-0.5Mn | 175 | 273 | 3.5 | 0 |  |  | 0 | 0 |  |  |  |  | 铸造+轧制 | 多向轧制 400/3h | https://doi.org/10.1016/j.jma.2019.11.005
| 185 | 590 | Mg-3.6Al-1.0Zn-0.5Mn | 170 | 272 | 10 | 0 |  |  | 0 | 0 |  |  |  |  | 铸造+轧制 | 多向轧制 400/6h | https://doi.org/10.1016/j.jma.2019.11.005
| 186 | 591 | 3Al-1Zn-0.3Mn | 313 | 336 | 0.9 | 0 |  |  | 0 | 0 |  |  |  |  | 铸造+轧制 | 轧制 | https://doi.org/10.1016/j.jma.2019.11.005
| 187 | 592 | 3Al-1Zn-0.3Mn | 298 | 378 | 0.9 | 0 |  |  | 0 | 0 |  |  |  |  | 铸造+轧制 | 轧制 | https://doi.org/10.1016/j.jallcom.2018.09.065
| 188 | 593 | 4.4Al-0.9Zn-0.4Mn | 150 | 270 | 16.9 | 0 |  |  | 0 | 0 |  |  |  |  | 铸造+轧制 | 轧制 | https://doi.org/10.1016/j.jallcom.2018.09.065
| 189 | 594 | 4.4Al-0.9Zn-0.4Mn | 243 | 324 | 2 | 0 |  |  | 0 | 0 |  |  |  |  | 铸造+轧制 | 旋转轧制 | https://doi.org/10.1016/j.jallcom.2018.09.065
| 190 | 595 | 4.4Al-0.9Zn-0.4Mn | 185 | 252 | 0.64 | 0 |  |  | 0 | 0 |  |  |  |  | 铸造+ecap | ecap | doi:10.1016/S0924-0136(02)01106-8
| 191 | 596 | Mg-3.33Al-0.88Zn-0.21Mn-0.002Si-0.003Cu-0.002Ni-0.003Fe |  | 300 | 4.8 | 0 |  |  | 0 | 0 |  |  |  |  | 铸造+挤压 | 挤压350 | doi:10.1016/S0924-0136(02)01106-8
| 192 | 597 | Mg-3.33Al-0.88Zn-0.21Mn-0.002Si-0.003Cu-0.002Ni-0.003Fe |  | 300 | 7 | 0 |  |  | 0 | 0 |  |  |  |  | 铸造+挤压 | 挤压400 | doi:10.1016/S0924-0136(02)01106-8
| 193 | 598 | Mg-3.33Al-0.88Zn-0.21Mn-0.002Si-0.003Cu-0.002Ni-0.003Fe |  | 295 | 14 | 0 |  |  | 0 | 0 |  |  |  |  | 铸造+挤压 | 挤压450 | doi:10.1016/S0924-0136(02)01106-8
| 194 | 599 | Mg-3.33Al-0.88Zn-0.21Mn-0.002Si-0.003Cu-0.002Ni-0.003Fe |  | 290 | 5 | 0 |  |  | 0 | 0 |  |  |  |  | 铸造+挤压 |  | doi:10.1016/S0924-0136(02)01106-8
| 195 | 600 | Mg-3.33Al-0.88Zn-0.21Mn-0.002Si-0.003Cu-0.002Ni-0.003Fe |  | 320 | 6 | 0 |  |  | 0 | 0 |  |  |  |  | 铸造+挤压 |  | doi:10.1016/S0924-0136(02)01106-8
| 196 | 601 | Mg-3.33Al-0.88Zn-0.21Mn-0.002Si-0.003Cu-0.002Ni-0.003Fe |  | 280 | 18 | 0 |  |  | 0 | 0 |  |  |  |  | 铸造+挤压 |  | doi:10.1016/S0924-0136(02)01106-8
| 197 | 602 | Mg-3.33Al-0.88Zn-0.21Mn-0.002Si-0.003Cu-0.002Ni-0.003Fe |  | 300 | 6 | 0 |  |  | 0 | 0 |  |  |  |  | 铸造+挤压 |  | doi:10.1016/S0924-0136(02)01106-8
| 198 | 603 | Mg-3.33Al-0.88Zn-0.21Mn-0.002Si-0.003Cu-0.002Ni-0.003Fe |  | 300 | 7.5 | 0 |  |  | 0 | 0 |  |  |  |  | 铸造+挤压 |  | doi:10.1016/S0924-0136(02)01106-8
| 199 | 604 | Mg-3.33Al-0.88Zn-0.21Mn-0.002Si-0.003Cu-0.002Ni-0.003Fe |  | 260 | 20.5 | 0 |  |  | 0 | 0 |  |  |  |  | 铸造+挤压 |  | doi:10.1016/S0924-0136(02)01106-8
| 200 | 605 | 3Al-1Zn-0.3Mn | 161.2 | 332 | 12 | 0 |  |  | 0 | 0 |  |  |  |  | 铸造+挤压 | 挤压ce 0 | http://dx.doi.org/10.1016/j.jma.2014.10.001.
| 201 | 606 | 3Al-1Zn-0.3Mn | 147.7 | 322.8 | 12 | 0 |  |  | 0 | 0 |  |  |  |  | 铸造+挤压 | 挤压ce 45 | http://dx.doi.org/10.1016/j.jma.2014.10.001.
| 202 | 607 | 3Al-1Zn-0.3Mn | 168.6 | 331 | 12 | 0 |  |  | 0 | 0 |  |  |  |  | 铸造+挤压 | 挤压ce 90 | http://dx.doi.org/10.1016/j.jma.2014.10.001.
| 203 | 608 | 3Al-1Zn-0.3Mn | 149.5 | 315.4 | 50 | 0 |  |  | 0 | 0 |  |  |  |  | 铸造+挤压 | 挤压pase 0 | http://dx.doi.org/10.1016/j.jma.2014.10.001.
| 204 | 609 | 3Al-1Zn-0.3Mn | 124.7 | 326.4 | 50 | 0 |  |  | 0 | 0 |  |  |  |  | 铸造+挤压 | 挤压pase 45 | http://dx.doi.org/10.1016/j.jma.2014.10.001.
| 205 | 610 | 3Al-1Zn-0.3Mn | 135.7 | 344.3 | 50 | 0 |  |  | 0 | 0 |  |  |  |  | 铸造+挤压 | 挤压pase 90 | http://dx.doi.org/10.1016/j.jma.2014.10.001.
| 206 | 611 | 3Al-1Zn-0.3Mn | 179.9 | 352.8 | 10 | 0 |  |  | 0 | 0 |  |  |  |  | 铸造+挤压 | 挤压sase 0 | http://dx.doi.org/10.1016/j.jma.2014.10.001.
| 207 | 612 | 3Al-1Zn-0.3Mn | 198.3 | 364.3 | 10 | 0 |  |  | 0 | 0 |  |  |  |  | 铸造+挤压 | 挤压sase 45 | http://dx.doi.org/10.1016/j.jma.2014.10.001.
| 208 | 613 | 3Al-1Zn-0.3Mn | 225 | 341.5 | 10 | 0 |  |  | 0 | 0 |  |  |  |  | 铸造+挤压 | 挤压sase 90 | http://dx.doi.org/10.1016/j.jma.2014.10.001.
| 209 | 614 | Mg–3.02Al–1.01Zn–0.30Mn | 150 | 295 | 2.5 | 0 |  |  | 0 | 0 |  |  |  |  | 铸造+挤压 | 挤压 | doi:10.1016/j.msea.2008.06.015
| 210 | 615 | Mg–3.02Al–1.01Zn–0.30Mn | 220 | 275 | 2.66 | 0 |  |  | 0 | 0 |  |  |  |  | 铸造+挤压 | 挤压 | doi:10.1016/j.msea.2008.06.015
| 211 | 616 | Mg–3.02Al–1.01Zn–0.30Mn | 270 | 295 | 3.13 | 0 |  |  | 0 | 0 |  |  |  |  | 铸造+挤压 | 挤压 | doi:10.1016/j.msea.2008.06.015
| 212 | 617 | Mg-3.091Al–1.023Zn–0.421Mn | 70 | 175 | 100 | 0 |  |  | 0 | 0 |  |  |  |  | 铸造 | 铸态 | doi:10.1016/j.jmatprotec.2006.08.012
| 213 | 618 | Mg-3.091Al–1.023Zn–0.421Mn | 200 | 280 | 25 | 0 |  |  | 0 | 0 |  |  |  |  | 铸造+挤压 | 挤压250 7% | doi:10.1016/j.jmatprotec.2006.08.012
| 214 | 619 | Mg-3.091Al–1.023Zn–0.421Mn | 225 | 320 | 10 | 0 |  |  | 0 | 0 |  |  |  |  | 铸造+挤压 | 挤压250 24% | doi:10.1016/j.jmatprotec.2006.08.012
| 215 | 620 | Mg-3.091Al–1.023Zn–0.421Mn | 220 | 300 | 8 | 0 |  |  | 0 | 0 |  |  |  |  | 铸造+挤压 | 挤压250 39% | doi:10.1016/j.jmatprotec.2006.08.012
| 216 | 621 | Mg-3.091Al–1.023Zn–0.421Mn | 224 | 300 | 5 | 0 |  |  | 0 | 0 |  |  |  |  | 铸造+挤压 | 挤压250 70% | doi:10.1016/j.jmatprotec.2006.08.012
| 217 | 622 | Mg-3.091Al–1.023Zn–0.421Mn | 223 | 298 | 4 | 0 |  |  | 0 | 0 |  |  |  |  | 铸造+挤压 | 挤压250 100% | doi:10.1016/j.jmatprotec.2006.08.012
| 218 | 623 | Mg | 152 | 230 | 32 | 0 |  |  | 0 | 0 |  |  |  |  | 铸造+挤压 | HE+BP | https://doi.org/10.3139/146.110721
| 219 | 624 | Mg | 178 | 228 | 32 | 0 |  |  | 0 | 0 |  |  |  |  | 铸造+挤压 | HE | https://doi.org/10.3139/146.110721
| 220 | 625 | Mg | 105 | 205 | 50 | 0 |  |  | 0 | 0 |  |  |  |  | 铸造+挤压 | HE | https://doi.org/10.3139/146.110721
| 221 | 626 | Mg | 45 | 165 | 39 | 0 |  |  | 0 | 0 |  |  |  |  | 铸造+ECAP | ECAP | https://doi.org/10.3139/146.110721
| 222 | 627 | 3Al-1Zn-0.3Mn | 348 | 427 | 8 | 0 |  |  | 0 | 0 |  |  |  |  | 铸造+挤压+BP | HE+BP | https://doi.org/10.3139/146.110721
| 223 | 628 | 3Al-1Zn-0.3Mn | 343 | 396 | 8 | 0 |  |  | 0 | 0 |  |  |  |  | 铸造+挤压 | HE | https://doi.org/10.3139/146.110721
| 224 | 629 | 3Al-1Zn-0.3Mn | 370 | 390 | 28 | 0 |  |  | 0 | 0 |  |  |  |  | 铸造+挤压+时效 | HE+WD+Annel | https://doi.org/10.3139/146.110721
| 225 | 630 | 3Al-1Zn-0.3Mn | 252 | 265 | 30 | 0 |  |  | 0 | 0 |  |  |  |  | 铸造+挤压 | HE225 | https://doi.org/10.3139/146.110721
| 226 | 631 | 6Al-1Zn-0.15Mn | 443 | 487 | 4 | 0 |  |  | 0 | 0 |  |  |  |  | 铸造+挤压+BP | HE+BP | https://doi.org/10.3139/146.110721
| 227 | 632 | 6Al-1Zn-0.15Mn | 418 | 445 | 4 | 0 |  |  | 0 | 0 |  |  |  |  | 铸造+挤压+BP | HE+BP | https://doi.org/10.3139/146.110721
| 228 | 633 | 6Al-1Zn-0.15Mn | 364 | 393 | 4 | 0 |  |  | 0 | 0 |  |  |  |  | 铸造+挤压+时效 | HE+WD+annel | https://doi.org/10.3139/146.110721
| 229 | 634 | 6Al-1Zn-0.15Mn | 226 | 324 | 4 | 0 |  |  | 0 | 0 |  |  |  |  | 铸造+挤压+BP | HE200 | https://doi.org/10.3139/146.110721
| 230 | 635 | 9Al-1Zn-0.15Mn | 443 | 498 | 3 | 0 |  |  | 0 | 0 |  |  |  |  | 铸造+挤压+BP | HE+BP | https://doi.org/10.3139/146.110721
| 231 | 636 | 9Al-1Zn-0.15Mn | 424 | 445 | 3 | 0 |  |  | 0 | 0 |  |  |  |  | 铸造+挤压+BP | HE | https://doi.org/10.3139/146.110721
| 232 | 637 | 9Al-1Zn-0.15Mn | 244 | 341 | 3 | 0 |  |  | 0 | 0 |  |  |  |  | 铸造+挤压+BP | HE300 | https://doi.org/10.3139/146.110721
| 233 | 638 | 9Al-1Zn-0.15Mn | 100 | 250 | 3 | 0 |  |  | 0 | 0 |  |  |  |  | 铸造+ECAP | ECAP | https://doi.org/10.3139/146.110721
| 234 | 639 | Mg | 60 | 75 | 400 | 0 |  |  | 0 | 0 |  |  |  |  | 铸造+ECAP | ECAP400 | 10.1016/S0921-5093(00)01660-9
| 235 | 640 | Mg | 75 | 110 | 150 | 0 |  |  | 0 | 0 |  |  |  |  | 铸造+ECAP | ecap400 1 | 10.1016/S0921-5093(00)01660-9
| 236 | 641 | Mg | 100 | 115 | 110 | 0 |  |  | 0 | 0 |  |  |  |  | 铸造+ECAP | ecap400 2 | 10.1016/S0921-5093(00)01660-9
| 237 | 642 | Mg-0.9Al | 55 | 75 | 100 | 0 |  |  | 0 | 0 |  |  |  |  | 铸造+ECAP | ecap400 0 | 10.1016/S0921-5093(00)01660-9
| 238 | 643 | Mg-0.9Al | 90 | 210 | 95 | 0 |  |  | 0 | 0 |  |  |  |  | 铸造+ECAP | ecap400 1 | 10.1016/S0921-5093(00)01660-9
| 239 | 644 | Mg-0.9Al | 89 | 190 | 90 | 0 |  |  | 0 | 0 |  |  |  |  | 铸造+ECAP | ecap400 2 | 10.1016/S0921-5093(00)01660-9
| 240 | 645 | Mg-0.9Al | 85 | 200 | 80 | 0 |  |  | 0 | 0 |  |  |  |  | 铸造+ECAP | eecap400 3 | 10.1016/S0921-5093(00)01660-9
| 241 | 646 | Mg-0.9Al | 55 | 75 | 100 | 0 |  |  | 0 | 0 |  |  |  |  | 铸造+ECAP | ecap400 0 | 10.1016/S0921-5093(00)01660-9
| 242 | 647 | Mg-0.9Al | 110 | 210 | 60 | 0 |  |  | 0 | 0 |  |  |  |  | 铸造+ECAP | ecap400 1 | 10.1016/S0921-5093(00)01660-9
| 243 | 648 | Mg-0.9Al | 55 | 225 | 65 | 0 |  |  | 0 | 0 |  |  |  |  | 铸造+ECAP | ecap400 2 | 10.1016/S0921-5093(00)01660-9
| 244 | 649 | Mg-0.9Al | 55 | 75 | 100 | 0 |  |  | 0 | 0 |  |  |  |  | 铸造+ECAP | ecap400 0 | 10.1016/S0921-5093(00)01660-9
| 245 | 650 | Mg-0.9Al | 110 | 210 | 20 | 0 |  |  | 0 | 0 |  |  |  |  | 铸造+ECAP | ecap400 1 | 10.1016/S0921-5093(00)01660-9
| 246 | 651 | Mg-0.9Al | 140 | 240 | 15 | 0 |  |  | 0 | 0 |  |  |  |  | 铸造+ECAP | ecap400 2 | 10.1016/S0921-5093(00)01660-9
| 247 | 652 | Mg–3Al–1Zn–0.3Mn | 198 | 275 | 19 | 0 |  |  | 0 | 0 |  |  |  |  | 铸造+挤压 | 挤压 | doi:10.1016/j.msea.2005.08.123
| 248 | 653 | Mg–3Al–1Zn–0.3Mn | 195 | 276 | 15 | 0 |  |  | 0 | 0 |  |  |  |  | 铸造+ECAP | ecap200 1 | doi:10.1016/j.msea.2005.08.123
| 249 | 654 | Mg–3Al–1Zn–0.3Mn | 180 | 275 | 12 | 0 |  |  | 0 | 0 |  |  |  |  | 铸造+ECAP | ecap200 2 | doi:10.1016/j.msea.2005.08.123
| 250 | 655 | Mg–3Al–1Zn–0.3Mn | 175 | 270 | 8 | 0 |  |  | 0 | 0 |  |  |  |  | 铸造+ECAP | ecap200 3 | doi:10.1016/j.msea.2005.08.123
| 251 | 656 | Mg–3Al–1Zn–0.3Mn | 130 | 260 | 3 | 0 |  |  | 0 | 0 |  |  |  |  | 铸造+ECAP | ecap200 4 | doi:10.1016/j.msea.2005.08.123
| 252 | 657 | Mg–3Al–1Zn–0.3Mn | 150 | 270 | 2 | 0 |  |  | 0 | 0 |  |  |  |  | 铸造+ECAP | ecap200 6 | doi:10.1016/j.msea.2005.08.123
| 253 | 658 | Mg–3Al–1Zn–0.3Mn | 210 | 310 | 2 | 0 |  |  | 0 | 0 |  |  |  |  | 铸造+ECAP | ecap200 8 | doi:10.1016/j.msea.2005.08.123
| 254 | 659 | 3Al-1Zn-0.3Mn | 100 | 160 | 75 | 0 |  |  | 0 | 0 |  |  |  |  | 铸造 | 铸态 | doi:10.1016/j.msea.2005.04.018
| 255 | 660 | 3Al-1Zn-0.3Mn | 265 | 319 | 2.5 | 0 |  |  | 0 | 0 |  |  |  |  | 铸造+挤压 | HE | doi:10.1016/j.msea.2005.04.018
| 256 | 661 | 3Al-1Zn-0.3Mn | 217 | 282 | 0.7 | 0 |  |  | 0 | 0 |  |  |  |  | 铸造+ECAP | ECAp 150 | doi:10.1016/j.msea.2005.04.018
| 257 | 662 | Mg–3Al–1Zn–0.3Mn | 235 | 230 | 3.3 | 0 |  |  | 0 | 0 |  |  |  |  | 铸造+ECAP | ECAp 150 | https://doi.org/10.1007/s11837-020-04195-4
| 258 | 663 | Mg–3Al–1Zn–0.3Mn | 240 | 295 | 3.3 | 0 |  |  | 0 | 0 |  |  |  |  | 铸造+ECAP | ECAp 150 | https://doi.org/10.1007/s11837-020-04195-4
| 259 | 664 | Mg–3Al–1Zn–0.3Mn | 201.7 | 288.9 | 1.5 | 0 |  |  | 0 | 0 |  |  |  |  | 铸造+ECAP | ecap 200 | https://doi.org/10.1007/s11837-020-04195-4
| 260 | 665 | Mg–3Al–1Zn–0.3Mn | 213.5 | 287.6 | 1.5 | 0 |  |  | 0 | 0 |  |  |  |  | 铸造+ECAP | ecap 200 | https://doi.org/10.1007/s11837-020-04195-4
| 261 | 666 | Mg–3Al–1Zn–0.3Mn | 201.3 | 280.5 | 1.5 | 0 |  |  | 0 | 0 |  |  |  |  | 铸造+ECAP | ecap 200 | https://doi.org/10.1007/s11837-020-04195-4
| 262 | 667 | Mg–3Al–1Zn–0.3Mn | 197.7 | 279.9 | 0.8 | 0 |  |  | 0 | 0 |  |  |  |  | 铸造+ECAP | ecap250 | https://doi.org/10.1007/s11837-020-04195-4
| 263 | 668 | Mg–3Al–1Zn–0.3Mn | 185.5 | 277.3 | 0.8 | 0 |  |  | 0 | 0 |  |  |  |  | 铸造+ECAP | ecap250 | https://doi.org/10.1007/s11837-020-04195-4
| 264 | 669 | Mg–3Al–1Zn–0.3Mn | 187.3 | 279.7 | 0.8 | 0 |  |  | 0 | 0 |  |  |  |  | 铸造+ECAP | ecap250 | https://doi.org/10.1007/s11837-020-04195-4
| 265 | 670 | Mg–3Al–1Zn–0.3Mn | 210 | 290 | 50 | 0 |  |  | 0 | 0 |  |  |  |  | 铸造+挤压 | 挤压 | https://doi.org/10.1007/s11661-013-2094-z
| 266 | 671 | Mg–3Al–1Zn–0.3Mn | 150 | 300 | 5.53 | 0 |  |  | 0 | 0 |  |  |  |  | 铸造+ECAP | ecap | https://doi.org/10.1007/s11661-013-2094-z
| 267 | 672 | Mg–3Al–1Zn–0.3Mn | 110 | 290 | 5.42 | 0 |  |  | 0 | 0 |  |  |  |  | 铸造+ECAP | ecap | https://doi.org/10.1007/s11661-013-2094-z
| 268 | 673 | Mg–3Al–1Zn–0.3Mn | 55 | 270 | 5.37 | 0 |  |  | 0 | 0 |  |  |  |  | 铸造+ECAP | ecap | https://doi.org/10.1007/s11661-013-2094-z
| 269 | 674 | 3.2Al-1.3Zn-0.4Mn-0.015Si-0.03Fe-0.06-Ce | 180 | 300 | 100 | 0 |  |  | 0 | 0 |  |  |  |  | 铸造+轧制 | 轧制RD | doi:10.3390/ma11010073
| 270 | 675 | 3.2Al-1.3Zn-0.4Mn-0.015Si-0.03Fe-0.06-Ce | 210 | 320 | 100 | 0 |  |  | 0 | 0 |  |  |  |  | 铸造+轧制 | 轧制LD | doi:10.3390/ma11010073
| 271 | 676 | 3.2Al-1.3Zn-0.4Mn-0.015Si-0.03Fe-0.06-Ce | 210 | 320 | 10 | 0 |  |  | 0 | 0 |  |  |  |  | 铸造+轧制 | 轧制1 RD | doi:10.3390/ma11010073
| 272 | 677 | 3.2Al-1.3Zn-0.4Mn-0.015Si-0.03Fe-0.06-Ce | 80 | 295 | 10 | 0 |  |  | 0 | 0 |  |  |  |  | 铸造+轧制 | 轧制1 LD | doi:10.3390/ma11010073
| 273 | 678 | 3.2Al-1.3Zn-0.4Mn-0.015Si-0.03Fe-0.06-Ce | 160 | 325 | 5 | 0 |  |  | 0 | 0 |  |  |  |  | 铸造+轧制 | 轧制2 RD | doi:10.3390/ma11010073
| 274 | 679 | 3.2Al-1.3Zn-0.4Mn-0.015Si-0.03Fe-0.06-Ce | 200 | 325 | 5 | 0 |  |  | 0 | 0 |  |  |  |  | 铸造+轧制 | 轧制2 LD | doi:10.3390/ma11010073
| 275 | 680 | Mg–3Al–1Zn–0.3Mn | 120 | 128 | 33 | 0 |  |  | 0 | 0 |  |  |  |  | 铸造+锻造 | 锻造 | doi:10.1016/j.matdes.2011.01.038
| 276 | 681 | Mg–3Al–1Zn–0.3Mn | 130 | 135 | 16 | 0 |  |  | 0 | 0 |  |  |  |  | 铸造+ARB | ARB 2 350 | doi:10.1016/j.matdes.2011.01.038
| 277 | 682 | Mg–3Al–1Zn–0.3Mn | 130 | 140 | 15 | 0 |  |  | 0 | 0 |  |  |  |  | 铸造+ARB | ARB 2 350+anneal250 | doi:10.1016/j.matdes.2011.01.038
| 278 | 683 | Mg–3Al–1Zn–0.3Mn | 135 | 145 | 9 | 0 |  |  | 0 | 0 |  |  |  |  | 铸造+ARB | ARB 2 350+anneal350 | doi:10.1016/j.matdes.2011.01.038
| 279 | 684 | Mg–3Al–1Zn–0.3Mn | 130 | 143 | 27 | 0 |  |  | 0 | 0 |  |  |  |  | 铸造+ARB | ARB 2 350+anneal450 | doi:10.1016/j.matdes.2011.01.038
| 280 | 685 | Mg–3Al–1Zn–0.3Mn | 128 | 135 | 33 | 0 |  |  | 0 | 0 |  |  |  |  | 铸造+ARB | ARB 2 450 | doi:10.1016/j.matdes.2011.01.038
| 281 | 686 | Mg–3Al–1Zn–0.3Mn | 130 | 150 | 16 | 0 |  |  | 0 | 0 |  |  |  |  | 铸造+ARB | ARB 2 450+anneal250 | doi:10.1016/j.matdes.2011.01.038
| 282 | 687 | Mg–3Al–1Zn–0.3Mn | 130 | 155 | 15 | 0 |  |  | 0 | 0 |  |  |  |  | 铸造+ARB | ARB 2 450+anneal350 | doi:10.1016/j.matdes.2011.01.038
| 283 | 688 | Mg–3Al–1Zn–0.3Mn | 135 | 160 | 9 | 0 |  |  | 0 | 0 |  |  |  |  | 铸造+ARB | ARB 2 450+anneal450 | doi:10.1016/j.matdes.2011.01.038
| 284 | 689 | 3.23Al-1.01Zn-0.161Si | 135 | 155 | 27 | 0 |  |  | 0 | 0 |  |  |  |  | 铸造+TRC | TRC | doi:10.1016/j.matdes.2011.01.038
| 285 | 690 | 3.23Al-1.01Zn-0.161Si | 171.8 | 263.7 | 9.75 | 0 |  |  | 0 | 0 |  |  |  |  | 铸造+轧制 | HR | https://doi.org/10.1016/j.jmrt.2023.03.068
| 286 | 691 | 2.87Al-0.968Bi-0.130Si | 198.8 | 263.9 | 9 | 0 |  |  | 0 | 0 |  |  |  |  | 铸造+TRC | TRC | https://doi.org/10.1016/j.jmrt.2023.03.068
| 287 | 692 | 2.87Al-0.968Bi-0.130Si | 157.2 | 202.5 | 7.89 | 0 |  |  | 0 | 0 |  |  |  |  | 铸造+轧制 | HR | https://doi.org/10.1016/j.jmrt.2023.03.068
| 288 | 693 | 2.87Al-0.968Bi-0.130Si | 240.3 | 293.6 | 8 | 0 |  |  | 0 | 0 |  |  |  |  | 铸造+挤压 |  | https://doi.org/10.1016/j.jmrt.2023.03.068
| 289 | 694 | Mg–3Al–1Zn–0.3Mn | 191 | 268 | 12.1 | 0 |  |  | 0 | 0 |  |  |  |  | 铸造+挤压 |  | https://doi.org/10.1016/j.jma.2022.10.003
| 290 | 695 | Mg–3Al–1Zn–0.3Mn | 201 | 272 | 13.8 | 0 |  |  | 0 | 0 |  |  |  |  | 铸造+挤压 |  | https://doi.org/10.1016/j.jma.2022.10.003
| 291 | 696 | Mg-9Al-1Zn-0.2Mn | 211 | 324 | 20.1 | 0 |  |  | 0 | 0 |  |  |  |  | 铸造+挤压 |  | http://dx.doi.org/10.1016/j.msea.2017.07.048
| 292 | 697 | Mg-9Al-1Zn-0.2Mn | 185 | 308 | 24.2 | 0 |  |  | 0 | 0 |  |  |  |  | 铸造+挤压 |  | http://dx.doi.org/10.1016/j.msea.2017.07.048
| 293 | 698 | Mg-9Al-1Zn-0.2Mn | 262 | 364 | 2.6 | 0 |  |  | 0 | 0 |  |  |  |  | 铸造+挤压 |  | http://dx.doi.org/10.1016/j.msea.2017.07.048
| 294 | 699 | Mg-9Al-1Zn-0.2Mn | 206 | 323 | 10.9 | 0 |  |  | 0 | 0 |  |  |  |  | 铸造+挤压 |  | http://dx.doi.org/10.1016/j.msea.2017.07.048
| 295 | 700 | Mg-8Al-0.5Zn-0.2 Mn | 241 | 323 | 46.8 | 0 |  |  | 0 | 0 |  |  |  |  | 铸造+挤压 |  | https://doi.org/10.1016/j.jmst.2019.11.033
| 296 | 701 | Mg-8Al-0.5Zn-0.2 Mn | 210 | 310 | 36.2 | 0 |  |  | 0 | 0 |  |  |  |  | 铸造+挤压 |  | https://doi.org/10.1016/j.jmst.2019.11.033
| 297 | 702 | Mg-8Al-0.5Zn-0.2 Mn | 194 | 327 | 20.8 | 0 |  |  | 0 | 0 |  |  |  |  | 铸造+挤压 |  | https://doi.org/10.1016/j.jmst.2019.11.033
| 298 | 703 | Mg-0.5Al-0.1Mn | 37.28 | 146.18 | 310 | 0 |  |  | 0 | 0 |  |  |  |  | 铸造+固溶 | 固溶450*10h | Mg-Al合金晶粒细化、热变形行为及加工工艺的研究 - 中国知网 (cnki.net)
| 299 | 704 | Mg-0.5Al-0.3Zn-0.2Mn | 35.92 | 160.55 | 350 | 1 |  |  | 0 | 1 |  |  |  |  | 铸造+固溶 | 固溶450*10h | Mg-Al合金晶粒细化、热变形行为及加工工艺的研究 - 中国知网 (cnki.net)
| 300 | 705 | Mg-0.5Al-0.6Zn-0.3Mn | 34.49 | 165.61 | 375 | 1 |  |  | 0 | 1 |  |  |  |  | 铸造+固溶 | 固溶450*10h | Mg-Al合金晶粒细化、热变形行为及加工工艺的研究 - 中国知网 (cnki.net)
| 301 | 706 | Mg-0.5Al-0.9Zn-0.4Mn | 40.91 | 182.6 | 300 | 1 |  |  | 0 | 1 | 3~7μm |  |  |  | 铸造+固溶 | 固溶450*10h | Mg-Al合金晶粒细化、热变形行为及加工工艺的研究 - 中国知网 (cnki.net)
| 302 | 707 | Mg-1Al-0.2Mn | 39.24 | 175.76 | 250 | 1 |  |  | 0 | 1 |  |  |  |  | 铸造+固溶 | 固溶450*10h | Mg-Al合金晶粒细化、热变形行为及加工工艺的研究 - 中国知网 (cnki.net)
| 303 | 708 | Mg-1Al-0.3Zn-0.1Mn | 41.71 | 180.48 | 190 | 1 |  |  | 0 | 1 |  |  |  |  | 铸造+固溶 | 固溶450*10h | Mg-Al合金晶粒细化、热变形行为及加工工艺的研究 - 中国知网 (cnki.net)
| 304 | 709 | Mg-1Al-0.6Zn-0.4Mn | 41.17 | 183.19 | 260 | 1 |  |  | 0 | 1 |  |  |  |  | 铸造+固溶 | 固溶450*10h | Mg-Al合金晶粒细化、热变形行为及加工工艺的研究 - 中国知网 (cnki.net)
| 305 | 710 | Mg-1Al-0.9Zn-0.3Mn | 45.78 | 187.66 | 215 | 1 |  |  | 0 | 1 | 3~7μm |  |  |  | 铸造+固溶 | 固溶450*10h | Mg-Al合金晶粒细化、热变形行为及加工工艺的研究 - 中国知网 (cnki.net)
| 306 | 711 | Mg-2Al-0.3Mn | 49.82 | 194.47 | 160 | 1 |  |  | 0 | 1 |  |  |  |  | 铸造+固溶 | 固溶450*10h | Mg-Al合金晶粒细化、热变形行为及加工工艺的研究 - 中国知网 (cnki.net)
| 307 | 712 | Mg-2Al-0.3Zn-0.4Mn | 50 | 193.74 | 210 | 1 |  |  | 0 | 1 |  |  |  |  | 铸造+固溶 | 固溶450*10h | Mg-Al合金晶粒细化、热变形行为及加工工艺的研究 - 中国知网 (cnki.net)
| 308 | 713 | Mg-2Al-0.6Zn-0.1Mn | 50.82 | 202.77 | 150 | 1 |  |  | 0 | 1 |  |  |  |  | 铸造+固溶 | 固溶450*10h | Mg-Al合金晶粒细化、热变形行为及加工工艺的研究 - 中国知网 (cnki.net)
| 309 | 714 | Mg-2Al-0.9Zn-0.2Mn | 53.81 | 207.41 | 170 | 1 |  |  | 0 | 1 | 3~7μm |  |  |  | 铸造+固溶 | 固溶450*10h | Mg-Al合金晶粒细化、热变形行为及加工工艺的研究 - 中国知网 (cnki.net)
| 310 | 715 | Mg-3Al-0.4Mn | 56.6 | 207.55 | 150 | 1 |  |  | 0 | 1 |  |  |  |  | 铸造+固溶 | 固溶450*10h | Mg-Al合金晶粒细化、热变形行为及加工工艺的研究 - 中国知网 (cnki.net)
| 311 | 716 | Mg-3Al-0.3Zn-0.3Mn | 56.71 | 206.21 | 125 | 1 |  |  | 0 | 1 |  |  |  |  | 铸造+固溶 | 固溶450*10h | Mg-Al合金晶粒细化、热变形行为及加工工艺的研究 - 中国知网 (cnki.net)
| 312 | 717 | Mg-3Al-0.6Zn-0.2Mn | 61 | 221.74 | 140 | 1 |  |  | 0 | 1 |  |  |  |  | 铸造+固溶 | 固溶450*10h | Mg-Al合金晶粒细化、热变形行为及加工工艺的研究 - 中国知网 (cnki.net)
| 313 | 718 | Mg-3Al-0.9Zn-0.1Mn | 58.9 | 218.44 | 105 | 1 |  |  | 0 | 1 | 3~7μm |  |  |  | 铸造+挤压 | 固溶450*10h | Mg-Al合金晶粒细化、热变形行为及加工工艺的研究 - 中国知网 (cnki.net)
| 314 | 719 | Mg-0.5Al | 90 | 200 | 40 | 0 |  |  | 0 | 0 |  |  |  |  | 铸造+挤压 | 挤压316，1mm/s，挤压比12.5 | Mg-Al合金晶粒细化、热变形行为及加工工艺的研究 - 中国知网 (cnki.net)
| 315 | 720 | Mg-0.5Al | 85 | 195 | 50 | 0 |  |  | 0 | 0 |  |  |  |  | 铸造+挤压 | 挤压365，1mm/s，挤压比12.5 | Mg-Al合金晶粒细化、热变形行为及加工工艺的研究 - 中国知网 (cnki.net)
| 316 | 721 | Mg-0.5Al | 80 | 190 | 65 | 0 |  |  | 0 | 0 |  |  |  |  | 铸造+挤压 | 挤压423，1mm/s，挤压比12.5 | Mg-Al合金晶粒细化、热变形行为及加工工艺的研究 - 中国知网 (cnki.net)
| 317 | 722 | Mg-2Al | 100 | 220 | 28 | 0 |  |  | 0 | 0 |  |  |  |  | 铸造+挤压 | 挤压316，1mm/s，挤压比12.5 | Mg-Al合金晶粒细化、热变形行为及加工工艺的研究 - 中国知网 (cnki.net)
| 318 | 723 | Mg-2Al | 95 | 215 | 35 | 0 |  |  | 0 | 0 |  |  |  |  | 铸造+挤压 | 挤压366，1mm/s，挤压比12.5 | Mg-Al合金晶粒细化、热变形行为及加工工艺的研究 - 中国知网 (cnki.net)
| 319 | 724 | Mg-2Al | 85 | 210 | 46 | 0 |  |  | 0 | 0 |  |  |  |  | 铸造+挤压 | 挤压420，1mm/s，挤压比12.5 | Mg-Al合金晶粒细化、热变形行为及加工工艺的研究 - 中国知网 (cnki.net)
| 320 | 725 | Mg-2Al-0.3Mn | 160 | 180 | 7.5 | 0 |  |  | 0 | 0 |  |  |  |  | 铸造+挤压 | 挤压295，1mm/s，挤压比12.5 | Mg-Al合金晶粒细化、热变形行为及加工工艺的研究 - 中国知网 (cnki.net)
| 321 | 726 | Mg-2Al-0.3Mn | 165 | 190 | 8.5 | 0 |  |  | 0 | 0 |  |  |  |  | 铸造+挤压 | 挤压365，1mm/s，挤压比12.5 | Mg-Al合金晶粒细化、热变形行为及加工工艺的研究 - 中国知网 (cnki.net)
| 322 | 727 | Mg-2Al-0.3Mn | 155 | 250 | 8.5 | 0 |  |  | 0 | 0 |  |  |  |  | 铸造+挤压 | 挤压418，1mm/s，挤压比12.5 | Mg-Al合金晶粒细化、热变形行为及加工工艺的研究 - 中国知网 (cnki.net)
| 323 | 728 | Mg-2Al-1Zn-0,3Mn | 175 | 270 | 6 | 0 |  |  | 0 | 0 |  |  |  |  | 铸造+挤压 | 挤压306，1mm/s，挤压比12.5 | Mg-Al合金晶粒细化、热变形行为及加工工艺的研究 - 中国知网 (cnki.net)
| 324 | 729 | Mg-2Al-1Zn-0,3Mn | 170 | 270 | 7 | 0 |  |  | 0 | 0 |  |  |  |  | 铸造+挤压 | 挤压367，1mm/s，挤压比12.5 | Mg-Al合金晶粒细化、热变形行为及加工工艺的研究 - 中国知网 (cnki.net)
| 325 | 730 | Mg-2Al-1Zn-0,3Mn | 155 | 260 | 10 | 0 |  |  | 0 | 0 |  |  |  |  | 铸造+挤压 | 挤压419，1mm/s，挤压比12.5 | Mg-Al合金晶粒细化、热变形行为及加工工艺的研究 - 中国知网 (cnki.net)
| 326 | 731 | Mg-3Al-0.4Mn | 170 | 250 | 6.5 | 0 |  |  | 0 | 0 |  |  |  |  | 铸造+挤压 | 挤压310，1mm/s，挤压比12.5 | Mg-Al合金晶粒细化、热变形行为及加工工艺的研究 - 中国知网 (cnki.net)
| 327 | 732 | Mg-3Al-0.4Mn | 165 | 260 | 8.5 | 0 |  |  | 0 | 0 |  |  |  |  | 铸造+挤压 | 挤压383，1mm/s，挤压比12.5 | Mg-Al合金晶粒细化、热变形行为及加工工艺的研究 - 中国知网 (cnki.net)
| 328 | 733 | Mg-3Al-0.4Mn | 155 | 255 | 9 | 0 |  |  | 0 | 0 |  |  |  |  | 铸造+挤压 | 挤压420，1mm/s，挤压比12.5 | Mg-Al合金晶粒细化、热变形行为及加工工艺的研究 - 中国知网 (cnki.net)
| 329 | 734 | Mg-3Al-0.4Mn | 155 | 255 | 9 | 0 |  |  | 0 | 0 |  |  |  |  | 铸造+挤压 | 挤压293，15mm/s，挤压比12.5 | Mg-Al合金晶粒细化、热变形行为及加工工艺的研究 - 中国知网 (cnki.net)
| 330 | 735 | Mg-3Al-0.4Mn | 150 | 245 | 10 | 0 |  |  | 0 | 0 |  |  |  |  | 铸造+挤压 | 挤压415，15mm/s，挤压比12.5 | Mg-Al合金晶粒细化、热变形行为及加工工艺的研究 - 中国知网 (cnki.net)
| 331 | 736 | Mg-3Al-1Zn | 100 | 245 | 3 | 0 |  |  | 0 | 0 |  |  |  |  | 铸造+挤压 | 挤压300，1mm/s，挤压比12.5 | Mg-Al合金晶粒细化、热变形行为及加工工艺的研究 - 中国知网 (cnki.net)
| 332 | 737 | Mg-3Al-1Zn | 95 | 245 | 35 | 0 |  |  | 0 | 0 |  |  |  |  | 铸造+挤压 | 挤压362，1mm/s，挤压比12.5 | Mg-Al合金晶粒细化、热变形行为及加工工艺的研究 - 中国知网 (cnki.net)
| 333 | 738 | Mg-3Al-1Zn | 90 | 240 | 42 | 0 |  |  | 0 | 0 |  |  |  |  | 铸造+挤压 | 挤压420，1mm/s，挤压比12.5 | Mg-Al合金晶粒细化、热变形行为及加工工艺的研究 - 中国知网 (cnki.net)
| 334 | 739 | Mg–3Al–1Zn–0.3Mn | 44.8 | 230 | 1100 | 1 |  |  | 晶界 | 1 |  |  |  |  | 铸造+固溶 | 固溶450*10h | Mg-Al合金晶粒细化、热变形行为及加工工艺的研究 - 中国知网 (cnki.net)
| 335 | 740 | Mg-3Al-1Zn-0.01Ti | 52.2 | 259 | 120 | 1 |  |  | 晶界 | 1 |  |  |  |  | 铸造+固溶 | 固溶450*10h | Mg-Al合金晶粒细化、热变形行为及加工工艺的研究 - 中国知网 (cnki.net)
| 336 | 741 | Mg-3Al-1Zn-0.03Ti | 51 | 254 | 180 | 1 |  |  | 晶界 | 1 |  |  |  |  | 铸造+固溶 | 固溶450*10h | Mg-Al合金晶粒细化、热变形行为及加工工艺的研究 - 中国知网 (cnki.net)
| 337 | 742 | Mg-3Al-1Zn-0.05Ti | 45 | 180 | 660 | 1 |  |  | 晶界 | 1 |  |  |  |  | 铸造+固溶 | 固溶450*10h | Mg-Al合金晶粒细化、热变形行为及加工工艺的研究 - 中国知网 (cnki.net)
| 338 | 743 | Mg-3Al-0.4Mn | 60.2 | 200 | 150 | 1 |  |  | 晶界 | 1 | 2~8μm |  |  |  | 铸造+固溶 | 固溶450*10h | Mg-Al合金晶粒细化、热变形行为及加工工艺的研究 - 中国知网 (cnki.net)
| 339 | 744 | Mg-3Al-0.4Mn-0.01Ti | 61.6 | 240 | 130 | 1 |  |  | 晶界 | 1 |  |  |  |  | 铸造+固溶 | 固溶450*10h | Mg-Al合金晶粒细化、热变形行为及加工工艺的研究 - 中国知网 (cnki.net)
| 340 | 745 | Mg-3Al-0.4Mn-0.02Ti | 63.3 | 245 | 95 | 1 |  |  | 晶界 | 1 |  |  |  |  | 铸造+固溶 | 固溶450*10h | Mg-Al合金晶粒细化、热变形行为及加工工艺的研究 - 中国知网 (cnki.net)
| 341 | 746 | Mg-3Al-0.4Mn-0.01Sr | 49 | 180 | 400 | 1 |  | 针状 | 晶界 | 1 | 宽3~4μm，长30~40μm |  |  |  | 铸造+固溶 | 固溶450*10h | Mg-Al合金晶粒细化、热变形行为及加工工艺的研究 - 中国知网 (cnki.net)
| 342 | 747 | Mg-3Al-0.3Zn-0.05Sr | 53 | 200 | 200 | 1 |  | 针状 | 晶界 | 1 | 宽3~4μm，长30~40μm |  |  |  | 铸造+固溶 | 固溶450*10h | Mg-Al合金晶粒细化、热变形行为及加工工艺的研究 - 中国知网 (cnki.net)
| 343 | 748 | Mg-3Al-0.3Zn-0.1Sr | 56.4 | 195 | 180 | 1 |  | 岛状 | 晶界 | 1 |  |  |  |  | 铸造+固溶 | 固溶450*10h | Mg-Al合金晶粒细化、热变形行为及加工工艺的研究 - 中国知网 (cnki.net)
| 344 | 749 | Mg-3Al-0.3Zn-0.5Sr | 50.5 | 210 | 400 | 1 |  | 岛状+网状 | 晶界 | 1 |  |  |  |  | 铸造+固溶 | 固溶450*10h | Mg-Al合金晶粒细化、热变形行为及加工工艺的研究 - 中国知网 (cnki.net)
| 345 | 750 | Mg-3Al-0.3Zn-1.0Sr | 54 | 200 | 250 | 1 |  | 岛状+网状 | 晶界 | 1 |  |  |  |  | 铸造+固溶 | 固溶450*10h | Mg-Al合金晶粒细化、热变形行为及加工工艺的研究 - 中国知网 (cnki.net)
| 346 | 751 | Mg-3Al-0.4Mn-0.01Sr | 58.3 | 220 | 160 | 1 |  |  | 晶界 | 1 | 宽3~4μm，长30~40μm |  |  |  | 铸造+固溶 | 固溶450*10h | Mg-Al合金晶粒细化、热变形行为及加工工艺的研究 - 中国知网 (cnki.net)
| 347 | 752 | Mg-3Al-0.4Mn-0.05Sr | 58.5 | 220 | 130 | 1 |  |  | 晶界 | 1 | 宽3~4μm，长30~40μm |  |  |  | 铸造+固溶 | 固溶450*10h | Mg-Al合金晶粒细化、热变形行为及加工工艺的研究 - 中国知网 (cnki.net)
| 348 | 753 | Mg-3Al-0.4Mn-0.1Sr | 58 | 220 | 145 | 1 |  |  | 晶界 | 1 | 宽3~4μm，长30~40μm |  |  |  | 铸造+固溶 | 固溶450*10h | Mg-Al合金晶粒细化、热变形行为及加工工艺的研究 - 中国知网 (cnki.net)
| 349 | 754 | Mg-9Al-2Sn |  |  | 211 | 1 |  |  | 晶界 | 1 |  |  |  |  | 铸造+固溶+时效
| 350 | 755 | Mg-9Al-2Sn | 133.71±27.8 | 250.33±4.46 | 154 | 1 |  |  | 晶界 | 1 |  |  |  |  | 铸造 | 固溶420*16h水冷+油浴时效200*8h peak | Mg-9Al-2Sn-Mn/Sr(wt.%)合金显微组织和力学性能研究 - 中国知网 (cnki.net)
| 351 | 756 | Mg-9Al-2Sn-0.1Mn | 154.44±2.63 | 292.48±3.32 | 114 | 1 |  | 含Mn颗粒时效前方块形，时效后花型 | 晶界 | 1 | 含Mn颗粒，4.69μm~7.81μm |  |  |  | 铸造+固溶+时效 | 固溶420*16h水冷+油浴时效200*8h peak | Mg-9Al-2Sn-Mn/Sr(wt.%)合金显微组织和力学性能研究 - 中国知网 (cnki.net)
| 352 | 757 | Mg-9Al-2Sn-0.3Mn | 137.42±11.2 | 271.59±15.77 | 110 | 1 |  |  | 晶界 | 1 | 含Mn颗粒，3μm*2μm 4h时效后20μm*4μm |  |  |  | 铸造+固溶+时效 | 固溶420*16h水冷+油浴时效200*8h peak | Mg-9Al-2Sn-Mn/Sr(wt.%)合金显微组织和力学性能研究 - 中国知网 (cnki.net)
| 353 | 758 | Mg-9Al-2Sn-0.1Sr | 135 | 280 | 211 | 1 |  | 部分Al8(Mn, Fe)5相变为针状 | 晶界 | 1 |  |  |  |  | 铸造 |  | Mg-9Al-2Sn-Mn/Sr(wt.%)合金显微组织和力学性能研究 - 中国知网 (cnki.net)
| 354 | 759 | Mg-9Al-2Sn-0.1Sr | 138 | 80 | 210 | 1 |  |  | 晶界 | 1 | 5(Mn, Fe)8Al：5.77μm±1.57μm |  |  |  | 铸造 |  | Mg-9Al-2Sn-Mn/Sr(wt.%)合金显微组织和力学性能研究 - 中国知网 (cnki.net)
| 355 | 760 | Mg-9Al-2Sn-0.1Sr-0.1Mn | 115 | 263 | 222 | 1 |  |  | 晶界 | 1 |  |  |  |  | 铸造 |  | Mg-9Al-2Sn-Mn/Sr(wt.%)合金显微组织和力学性能研究 - 中国知网 (cnki.net)
| 356 | 761 | Mg-9Al-2Sn-0.1Sr-0.1Mn | 128.93 | 264.09 | 220 | 1 |  |  | 晶界 | 1 |  |  |  |  | 铸造+固溶+时效 | 固溶420*16h水冷+油浴时效200*4h peak | Mg-9Al-2Sn-Mn/Sr(wt.%)合金显微组织和力学性能研究 - 中国知网 (cnki.net)
| 357 | 762 | Mg-9Al | 100 | 272 | 172 | 1 |  |  | 晶界 | 1 |  |  |  |  | 铸造+固溶+时效 | 固溶420*24h+时效200*1h | Mg-9Al-2Sm(wt.%)铸造合金显微组织与力学性能研究 - 中国知网 (cnki.net)
| 358 | 763 | Mg-9Al | 114.3±5.1 | 259.9±2.6 | 170 | 1 |  |  | 晶界 | 1 |  |  |  |  | 铸造+固溶+时效 | 固溶420*24h+时效200*16h | Mg-9Al-2Sm(wt.%)铸造合金显微组织与力学性能研究 - 中国知网 (cnki.net)
| 359 | 764 | Mg-9Al-0.2Sm | 145 | 260 | 396 | 1+β' |  | 杆状（细针状） | 晶界 | 1+柱面 |  |  |  |  | 铸造+固溶+时效 | 固溶420*24h+时效200*1h | Mg-9Al-2Sm(wt.%)铸造合金显微组织与力学性能研究 - 中国知网 (cnki.net)
| 360 | 765 | Mg-9Al-0.5Sm | 155 | 265 | 324 | 1 |  |  | 晶界 | 1 |  |  |  |  | 铸造+固溶+时效 | 固溶420*24h+时效200*1h | Mg-9Al-2Sm(wt.%)铸造合金显微组织与力学性能研究 - 中国知网 (cnki.net)
| 361 | 766 | Mg-9Al-1Sm | 160 | 275 | 263 | 1 |  |  | 晶界 | 1 |  |  |  |  | 铸造+固溶+时效 | 固溶420*24h+时效200*1h | Mg-9Al-2Sm(wt.%)铸造合金显微组织与力学性能研究 - 中国知网 (cnki.net)
| 362 | 767 | Mg-9Al-2Sm | 156 | 270 | 303 | 1 |  |  | 晶界 | 1 |  |  |  |  | 铸造+固溶+时效 | 固溶420*24h+时效200*1h | Mg-9Al-2Sm(wt.%)铸造合金显微组织与力学性能研究 - 中国知网 (cnki.net)
| 363 | 768 | Mg-9Al-4Sm | 155 | 270 | 281 | 1 |  |  | 晶界 | 1 |  |  |  |  | 铸造+固溶+时效 | 固溶420*24h+时效200*1h | Mg-9Al-2Sm(wt.%)铸造合金显微组织与力学性能研究 - 中国知网 (cnki.net)
| 364 | 769 | Mg-9Al-2Sm | 106 | 259 | 334 | 1 |  |  | 晶界 | 1 |  |  |  |  | 铸造+固溶+时效 | 固溶420*24h+时效200*1h | Mg-9Al-2Sm(wt.%)铸造合金显微组织与力学性能研究 - 中国知网 (cnki.net)
| 365 | 770 | Mg-9Al-2Sm | 131.3±1.8 | 259.4±6.6 | 330 | 1 |  |  | 晶界 | 1 |  |  |  |  | 铸造+固溶+时效 | 固溶420*24h+时效200*16h | Mg-9Al-2Sm(wt.%)铸造合金显微组织与力学性能研究 - 中国知网 (cnki.net)
| 366 | 771 | Mg-9Al-2Sm-0.1Si | 130 | 260 | 269 | 1 |  |  | 晶界 | 1 |  |  |  |  | 铸造+固溶+时效 | 固溶420*24h+时效200*1h | Mg-9Al-2Sm(wt.%)铸造合金显微组织与力学性能研究 - 中国知网 (cnki.net)
| 367 | 772 | Mg-9Al-2Sm-0.2Si | 130 | 255 | 256 | 1 |  |  | 晶界 | 1 |  |  |  |  | 铸造+固溶+时效 | 固溶420*24h+时效200*1h | Mg-9Al-2Sm(wt.%)铸造合金显微组织与力学性能研究 - 中国知网 (cnki.net)
| 368 | 773 | Mg-9Al-2Sm-0.5Si | 131 | 258 | 292 | 1 |  |  | 晶界 | 1 |  |  |  |  | 铸造+固溶+时效 | 固溶420*24h+时效200*1h | Mg-9Al-2Sm(wt.%)铸造合金显微组织与力学性能研究 - 中国知网 (cnki.net)
| 369 | 774 | Mg-9Al-2Sm | 106 | 259 | 262 | 1 |  |  | 晶界 | 1 |  |  |  |  | 铸造+固溶+时效 | 固溶420*36h+时效200*1h | Mg-9Al-2Sm(wt.%)铸造合金显微组织与力学性能研究 - 中国知网 (cnki.net)
| 370 | 775 | Mg-9Al-2Sm-0.05Sr | 110 | 260 | 262 | 1 |  |  | 晶界 | 1 |  |  |  |  | 铸造+固溶+时效 | 固溶420*36h+时效200*1h | Mg-9Al-2Sm(wt.%)铸造合金显微组织与力学性能研究 - 中国知网 (cnki.net)
| 371 | 776 | Mg-9Al-2Sm-0.1Sr | 120 | 265 | 260 | 1 |  |  | 晶界 | 1 |  |  |  |  | 铸造+固溶+时效 | 固溶420*36h+时效200*1h | Mg-9Al-2Sm(wt.%)铸造合金显微组织与力学性能研究 - 中国知网 (cnki.net)
| 372 | 777 | Mg-9Al-2Sm-0.2Sr | 130 | 278 | 285 | 1 |  |  | 晶界 | 1 |  |  |  |  | 铸造+固溶+时效 | 固溶420*36h+时效200*1h | Mg-9Al-2Sm(wt.%)铸造合金显微组织与力学性能研究 - 中国知网 (cnki.net)
| 373 | 778 | Mg-9Al-2Sm-0.5Sr | 135 | 170 | 254 | 1 |  |  | 晶界 | 1 |  |  |  |  | 铸造+固溶+时效 | 固溶420*36h+时效200*1h | Mg-9Al-2Sm(wt.%)铸造合金显微组织与力学性能研究 - 中国知网 (cnki.net)
| 374 | 779 | Mg-9Al-2Sm | 151 | 245 | 243 | 1 |  |  | 晶界 | 1 |  |  |  |  | 铸造+固溶+时效 | 固溶420*24h+时效200*1h | Mg-9Al-2Sm(wt.%)铸造合金显微组织与力学性能研究 - 中国知网 (cnki.net)
| 375 | 780 | Mg-9Al-2Sm-0.1Ca | 102 | 177 | 273 | 1 |  |  | 晶界 | 1 |  |  |  |  | 铸造+固溶+时效 | 固溶420*24h+时效200*1h | Mg-9Al-2Sm(wt.%)铸造合金显微组织与力学性能研究 - 中国知网 (cnki.net)
| 376 | 781 | Mg-9Al-2Sm-0.2Ca | 104 | 192 | 240 | 1 |  |  | 晶界 | 1 |  |  |  |  | 铸造+固溶+时效 | 固溶420*24h+时效200*1h | Mg-9Al-2Sm(wt.%)铸造合金显微组织与力学性能研究 - 中国知网 (cnki.net)
| 377 | 782 | Mg-9Al-2Sm-0.2Ca | 117.2±3 | 194.2±18.9 | 240 | 1 |  |  | 晶界 | 1 |  |  |  |  | 铸造+固溶+时效 | 固溶420*24h+时效200*16h | Mg-9Al-2Sm(wt.%)铸造合金显微组织与力学性能研究 - 中国知网 (cnki.net)
| 378 | 783 | Mg-9Al-2Sm-0.5Ca | 125 | 210 | 228 | 1 |  |  | 晶界 | 1 |  |  |  |  | 铸造+固溶+时效 | 固溶420*24h+时效200*1h | Mg-9Al-2Sm(wt.%)铸造合金显微组织与力学性能研究 - 中国知网 (cnki.net)
| 379 | 784 | Mg-7Al-2Sn | 105 | 210 | 225 | 1 |  |  | 晶界 | 1 |  |  |  |  | 铸造+挤压 | 700 | 10.27307/d.cnki.gsjtu.2016.002744
| 380 | 785 | Mg-6Zn-0.1Ca-0.5Mn | 75 | 170 | 220 | 1 |  | 杆状 | 晶界 | 1 |  |  |  |  | 铸造+挤压+时效 | 保温380*/16h+时效175*8h | 10.27307/d.cnki.gsjtu.2016.002744
| 381 | 786 | Mg-3Al-0.4Mn | 58 | 198 | 80 | 1 |  |  | 晶界 | 1 |  |  |  |  | 铸造 |  | Mg-Al-Mn-Si变形镁合金组织、性能及热变形行为的研究 - 中国知网 (cnki.net)
| 382 | 787 | Mg-3Al-0.4Mn-0.1Si | 55 | 195 | 80 | 1 |  |  | 晶界 | 1 |  |  |  |  | 铸造 |  | Mg-Al-Mn-Si变形镁合金组织、性能及热变形行为的研究 - 中国知网 (cnki.net)
| 383 | 788 | Mg-3Al-0.4Mn-0.3Si | 50 | 190 | 73 | 1 |  |  | 晶界 | 1 |  |  |  |  | 铸造 |  | Mg-Al-Mn-Si变形镁合金组织、性能及热变形行为的研究 - 中国知网 (cnki.net)
| 384 | 789 | Mg-3Al-0.4Mn-0.5Si | 49 | 180 | 75 | 1 |  |  | 晶界 | 1 |  |  |  |  | 铸造 |  | Mg-Al-Mn-Si变形镁合金组织、性能及热变形行为的研究 - 中国知网 (cnki.net)
| 385 | 790 | Mg-3Al-0.4Mn-1Si | 48 | 177 | 67 | 1 |  |  | 晶界 | 1 |  |  |  |  | 铸造 |  | Mg-Al-Mn-Si变形镁合金组织、性能及热变形行为的研究 - 中国知网 (cnki.net)
| 386 | 791 | Mg-3Al-0.4Mn | 160 | 245 | 30 | 0 |  |  | 0 | 0 |  |  |  |  | 铸造+挤压 | 挤压350，挤压比25 | Mg-Al-Mn-Si变形镁合金组织、性能及热变形行为的研究 - 中国知网 (cnki.net)
| 387 | 792 | Mg-3Al-0.4Mn-0.1Si | 165 | 254 | 28 | 0 |  |  | 0 | 0 |  |  |  |  | 铸造+挤压 | 挤压350，挤压比25 | Mg-Al-Mn-Si变形镁合金组织、性能及热变形行为的研究 - 中国知网 (cnki.net)
| 388 | 793 | Mg-3Al-0.4Mn-0.3Si | 175 | 261 | 25 | 0 |  |  | 0 | 0 |  |  |  |  | 铸造+挤压 | 挤压350，挤压比25 | Mg-Al-Mn-Si变形镁合金组织、性能及热变形行为的研究 - 中国知网 (cnki.net)
| 389 | 794 | Mg-3Al-0.4Mn-0.5Si | 185 | 278 | 22 | 0 |  |  | 0 | 0 |  |  |  |  | 铸造+挤压 | 挤压350，挤压比25 | Mg-Al-Mn-Si变形镁合金组织、性能及热变形行为的研究 - 中国知网 (cnki.net)
| 390 | 795 | Mg-3Al-0.4Mn-1Si | 190 | 285 | 15 | 0 |  |  | 0 | 0 |  |  |  |  | 铸造+挤压 | 挤压350，挤压比25 | Mg-Al-Mn-Si变形镁合金组织、性能及热变形行为的研究 - 中国知网 (cnki.net)
| 391 | 796 | Mg-3Al-0.4Mn | 170 | 250 | 15 | 0 |  |  | 0 | 0 |  |  |  |  | 铸造+挤压+时效 | 挤压350，挤压比25，时效200/4h | Mg-Al-Mn-Si变形镁合金组织、性能及热变形行为的研究 - 中国知网 (cnki.net)
| 392 | 797 | Mg-3Al-0.4Mn-0.1Si | 195 | 260 | 15 | 0 |  |  | 0 | 0 |  |  |  |  | 铸造+挤压+时效 | 挤压350，挤压比25，时效200/4h | Mg-Al-Mn-Si变形镁合金组织、性能及热变形行为的研究 - 中国知网 (cnki.net)
| 393 | 798 | Mg-3Al-0.4Mn-0.3Si | 200 | 265 | 15 | 0 |  |  | 0 | 0 |  |  |  |  | 铸造+挤压+时效 | 挤压350，挤压比25，时效200/4h | Mg-Al-Mn-Si变形镁合金组织、性能及热变形行为的研究 - 中国知网 (cnki.net)
| 394 | 799 | Mg-3Al-0.4Mn-0.5Si | 220 | 285 | 15 | 0 |  |  | 0 | 0 |  |  |  |  | 铸造+挤压+时效 | 挤压350，挤压比25，时效200/4h | Mg-Al-Mn-Si变形镁合金组织、性能及热变形行为的研究 - 中国知网 (cnki.net)
| 395 | 800 | Mg-3Al-0.4Mn-1Si | 198 | 283 | 15 | 0 |  |  | 0 | 0 |  |  |  |  | 铸造+挤压+时效 | 挤压350，挤压比25，时效200/4h | Mg-Al-Mn-Si变形镁合金组织、性能及热变形行为的研究 - 中国知网 (cnki.net)
| 396 | 801 | Mg-10Zn | 110 | 200 | 50 | 1 |  |  | 晶界+晶内 | 1 |  |  |  |  | 铸造 |  | 10.27307/d.cnki.gsjtu.2017.000549
| 397 | 802 | Mg-10Zn-2Al | 125 | 210 | 30 | 1 |  |  | 晶界+晶内 | 1 |  |  |  |  | 铸造 |  | 10.27307/d.cnki.gsjtu.2017.000549
| 398 | 803 | Mg-10Zn-3.5Al | 140 | 220 | 30 | 1 |  |  | 晶界+晶内 | 1 |  |  |  |  | 铸造 |  | 10.27307/d.cnki.gsjtu.2017.000549
| 399 | 804 | Mg-10Zn-5Al | 170 | 225 | 20 | 1 |  |  | 晶界+晶内 | 1 |  |  |  |  | 铸造 |  | 10.27307/d.cnki.gsjtu.2017.000549
| 400 | 805 | Mg-10Zn | 100 | 225 | 25 | 1 |  |  | 晶界+晶内 | 1 |  |  |  |  | 铸造+固溶 | 固溶325*24h | 10.27307/d.cnki.gsjtu.2017.000549
| 401 | 806 | Mg-10Zn-2Al | 125 | 245 | 25 | 1 |  |  | 晶界+晶内 | 1 |  |  |  |  | 铸造+固溶 | 固溶330*24h | 10.27307/d.cnki.gsjtu.2017.000549
| 402 | 807 | Mg-10Zn-3.5Al | 128 | 240 | 25 | 1 |  |  | 晶界+晶内 | 1 |  |  |  |  | 铸造+固溶 | 固溶335*24h | 10.27307/d.cnki.gsjtu.2017.000549
| 403 | 808 | Mg-10Zn-5Al | 130 | 230 | 25 | 1 |  |  | 晶界+晶内 | 1 |  |  |  |  | 铸造+固溶 | 固溶340*24h | 10.27307/d.cnki.gsjtu.2017.000549
| 404 | 809 | Mg-10Zn | 165 | 265 | 25 | 1 |  |  | 晶界+晶内 | 1 |  |  |  |  | 铸造+固溶+时效 | 固溶330*24h+时效175*9h | 10.27307/d.cnki.gsjtu.2017.000549
| 405 | 810 | Mg-10Zn-2Al | 180 | 275 | 25 | 1 |  |  | 晶界+晶内 | 1 |  |  |  |  | 铸造+固溶+时效 | 固溶335*24h+时效175*8h | 10.27307/d.cnki.gsjtu.2017.000549
| 406 | 811 | Mg-10Zn-5Al | 209 | 311 | 25 | 1 |  |  | 晶界+晶内 | 1 |  |  |  |  | 铸造+固溶+时效 | 固溶340*24h+时效175*4h | 10.27307/d.cnki.gsjtu.2017.000549
| 407 | 812 | Mg-10Zn-5Al | 156 | 225 | 20 | 1 |  |  | 晶界+晶内 | 1 |  |  |  |  | 铸造 |  | 10.27307/d.cnki.gsjtu.2017.000549
| 408 | 813 | Mg-10Zn-5Al-0.5Ce | 160 | 234 | 20 | 1 |  |  | 晶界+晶内 | 1 |  |  |  |  | 铸造 |  | 10.27307/d.cnki.gsjtu.2017.000549
| 409 | 814 | Mg-10Zn-5Al-1Ce | 161 | 228 | 20 | 1 |  |  | 晶界 | 1 |  |  |  |  | 铸造 |  | 10.27307/d.cnki.gsjtu.2017.000549
| 410 | 815 | Mg-10Zn-5Al-2Ce | 163 | 225 | 20 | 1 |  |  | 晶界 | 1 |  |  |  |  | 铸造 |  | 10.27307/d.cnki.gsjtu.2017.000549
| 411 | 816 | Mg | 22.1 | 74.7 | 20 | 0 |  |  | 0 | 0 |  |  |  |  | 铸造 |  | 10.27307/d.cnki.gsjtu.2018.003459
| 412 | 817 | Mg-2Sc | 53.5 | 121.5 | 331 | 1 |  |  | 晶界 | 1 |  |  |  |  | 铸造 |  | 10.27307/d.cnki.gsjtu.2018.003459
| 413 | 818 | Mg-5Sc | 70 | 130 | 161 | 1 |  |  | 晶界 | 1 |  |  |  |  | 铸造 |  | 10.27307/d.cnki.gsjtu.2018.003459
| 414 | 819 | Mg-10Sc | 101 | 143.3 | 69 | 1 |  |  | 晶界 | 1 |  |  |  |  | 铸造 |  | 10.27307/d.cnki.gsjtu.2018.003459
| 415 | 820 | Mg-15Sc | 125 | 152 | 35 | 1 |  |  | 晶界 | 1 |  |  |  |  | 铸造 |  | 10.27307/d.cnki.gsjtu.2018.003459
| 416 | 821 | Mg-10Gd-3Y-0.5Zr | 240 | 370 | 156 | 1 |  |  | 晶界 | 1 |  |  |  |  | 铸造+固溶+时效 | 500*6h+225*10h | 10.27307/d.cnki.gsjtu.2016.002463
| 417 | 822 | Mg-10Gd-3Y-0.5Zr | 320 | 416 | 18 | 0 |  |  | 0 | 0 |  |  |  |  | 铸造+固溶+时效 | 挤压360 225*10h | 10.27307/d.cnki.gsjtu.2016.002463
| 418 | 823 | Mg-10Gd-3Y-0.5Zr | 318 | 380 | 21 | 0 |  |  | 0 | 0 |  |  |  |  | 铸造+固溶+时效 |  | 10.27307/d.cnki.gsjtu.2016.002463
| 419 | 824 | Mg-10Y-5Gd-2Zn-0.5Zr | 175 | 185 | 25 | 1 |  |  | 晶界 | 1 |  |  |  |  | 铸造 |  | Mg-Y-Gd-Zn-Zr镁合金组织、性能及其蠕变行为研究 - 中国知网 (cnki.net)
| 420 | 825 | Mg-10Y-5Gd-2Zn-0.5Zr | 155 | 251.7 | 25 | 1 |  |  | 晶界 | 1 |  |  |  |  | 铸造+固溶+时效 | 535*16 | Mg-Y-Gd-Zn-Zr镁合金组织、性能及其蠕变行为研究 - 中国知网 (cnki.net)
| 421 | 826 | Mg-0.8Zn-0.35Zr | 45 | 175 | 72 | 1 |  |  | 晶界 | 1 |  |  |  |  | 铸造 |  | Mg-Y-Zn-Zr耐热镁合金组织和性能研究 - 中国知网 (cnki.net)
| 422 | 827 | Mg-1Y-0.8Zn-0.35Zr | 85 | 205 | 47 | 1 |  |  | 晶界 | 1 |  |  |  |  | 铸造 |  | Mg-Y-Zn-Zr耐热镁合金组织和性能研究 - 中国知网 (cnki.net)
| 423 | 828 | Mg-2Y-0.8Zn-0.35Zr | 90 | 200 | 42 | 1 |  |  | 晶界 | 1 |  |  |  |  | 铸造 |  | Mg-Y-Zn-Zr耐热镁合金组织和性能研究 - 中国知网 (cnki.net)
| 424 | 829 | Mg-3Y-0.8Zn-0.35Zr | 100 | 200 | 34 | 1 |  |  | 晶界 | 1 |  |  |  |  | 铸造 |  | Mg-Y-Zn-Zr耐热镁合金组织和性能研究 - 中国知网 (cnki.net)
| 425 | 830 | Mg-4Y-1Sm-0.5Zr | 125 | 215 | 62 | 1 |  |  | 晶界 | 1 |  |  |  |  | 铸造 |  | Mg-Y-Sm-Zr系镁合金组织性能研究 - 中国知网 (cnki.net)
| 426 | 831 | Mg-4Y-4Sm-0.5Zr | 130 | 210 | 50 | 1 |  |  | 晶界 | 1 |  |  |  |  | 铸造 |  | Mg-Y-Sm-Zr系镁合金组织性能研究 - 中国知网 (cnki.net)
| 427 | 832 | Mg-4Y-8Sm-0.5Zr | 190 | 235 | 44 | 1 |  |  | 晶界 | 1 |  |  |  |  | 铸造 |  | Mg-Y-Sm-Zr系镁合金组织性能研究 - 中国知网 (cnki.net)
| 428 | 833 | Mg-4Y-1Sm-0.5Zr | 115 | 210 | 65 | 1 |  |  | 晶界 | 1 |  |  |  |  | 铸造+固溶 | 固溶525*8h | Mg-Y-Sm-Zr系镁合金组织性能研究 - 中国知网 (cnki.net)
| 429 | 834 | Mg-4Y-4Sm-0.5Zr | 125 | 240 | 61 | 1 |  |  | 晶界 | 1 |  |  |  |  | 铸造+固溶 | 固溶525*8h | Mg-Y-Sm-Zr系镁合金组织性能研究 - 中国知网 (cnki.net)
| 430 | 835 | Mg-4Y-8Sm-0.5Zr | 175 | 208 | 45 | 1 |  |  | 晶界 | 1 |  |  |  |  | 铸造+固溶 | 固溶525*8h | Mg-Y-Sm-Zr系镁合金组织性能研究 - 中国知网 (cnki.net)
| 431 | 836 | Mg-4Y-1Sm-0.5Zr | 190 | 310 | 45 | 1 |  |  | 晶界 | 1 |  |  |  |  | 铸造+固溶+时效 | 固溶525*8h+时效200*128h | Mg-Y-Sm-Zr系镁合金组织性能研究 - 中国知网 (cnki.net)
| 432 | 837 | Mg-4Y-4Sm-0.5Zr | 215 | 350 | 45 | 1 |  |  | 晶界 | 1 |  |  |  |  | 铸造+固溶+时效 | 固溶525*8h+时效200*16h | Mg-Y-Sm-Zr系镁合金组织性能研究 - 中国知网 (cnki.net)
| 433 | 838 | Mg-4Y-8Sm-0.5Zr | 238 | 240 | 45 | 1 |  |  | 晶界 | 1 |  |  |  |  | 铸造+固溶+时效 | 固溶525*8h+时效200*16h | Mg-Y-Sm-Zr系镁合金组织性能研究 - 中国知网 (cnki.net)
| 434 | 839 | Mg-4Y-4Sm-0.5Zr | 310 | 400 | 10 | 0 |  |  | 0 | 0 |  |  |  |  | 铸造+固溶+时效 | 挤压400，挤压比9.3，时效200*16h | Mg-Y-Sm-Zr系镁合金组织性能研究 - 中国知网 (cnki.net)
| 435 | 840 | Mg-4Y-0.5Zr-2Gd-1.6Nd | 195 | 255 | 10 | 0 |  |  | 0 | 0 |  |  |  |  | 铸造+固溶+时效 | 挤压400，挤压比9.3时效200*16h | Mg-Y-Sm-Zr系镁合金组织性能研究 - 中国知网 (cnki.net)
| 436 | 841 | Mg-5.5Y-0.5Zr-2Gd-1.6Nd | 200 | 30 | 10 | 0 |  |  | 0 | 0 |  |  |  |  | 铸造+固溶+时效 | 挤压400，挤压比9.3，时效200*16h | Mg-Y-Sm-Zr系镁合金组织性能研究 - 中国知网 (cnki.net)
| 437 | 842 | Mg-4Y-4Sm-0.5Zr | 185 | 280 | 8 | 0 |  |  | 0 | 0 |  |  |  |  | 铸造+固溶+时效 | 挤压400，挤压比45 | Mg-Y-Sm-Zr系镁合金组织性能研究 - 中国知网 (cnki.net)
| 438 | 843 | Mg-4Y-4Sm-0.5Zr | 250 | 385 | 8 | 0 |  |  | 0 | 0 |  |  |  |  | 铸造+固溶+时效 | 时效200*16h | Mg-Y-Sm-Zr系镁合金组织性能研究 - 中国知网 (cnki.net)
| 439 | 844 | Mg-0.3Ce-0.5Zn-0.5Zr | 158 | 220 | 5.54 | 0 |  |  | 0 | 0 |  |  |  |  | 铸造+固溶+挤压 | 均匀化400，挤压450，挤压比9 | 挤压Mg-Ce-Zn合金微观组织与力学性能研究 - 中国知网 (cnki.net)
| 440 | 845 | Mg-0.3Ce-1.5Zn-0.5Zr | 175 | 240 | 6.93 | 0 |  |  | 0 | 0 |  |  |  |  | 铸造+固溶+挤压 | 均匀化400，挤压450，挤压比9 | 挤压Mg-Ce-Zn合金微观组织与力学性能研究 - 中国知网 (cnki.net)
| 441 | 846 | Mg-0.3Ce-2Zn-0.5Zr | 190 | 250 | 6.95 | 0 |  |  | 0 | 0 |  |  |  |  | 铸造+固溶+挤压 | 均匀化400，挤压450，挤压比9 | 挤压Mg-Ce-Zn合金微观组织与力学性能研究 - 中国知网 (cnki.net)
| 442 | 847 | Mg-8Gd-3Y-0.5Zr | 420 | 458 | 0.8 | 0 |  |  | 0 | 0 |  |  |  |  | 铸造+固溶+挤压 | 挤压速率0.1 mm/s | 10.27307/d.cnki.gsjtu.2021.000134
| 443 | 848 | Mg-8Gd-3Y-0.5Zr | 268 | 334 | 4.13 | 0 |  |  | 0 | 0 |  |  |  |  | 铸造+固溶+挤压 | 挤压速率0.5 mm/s | 10.27307/d.cnki.gsjtu.2021.000134
| 444 | 849 | Mg-8Gd-3Y-0.5Zr | 233 | 300 | 10.07 | 0 |  |  | 0 | 0 |  |  |  |  | 铸造+固溶+挤压 | 挤压速率1 mm/s | 10.27307/d.cnki.gsjtu.2021.000134
| 445 | 850 | Mg-1Gd-1Y-1Zn | 119 | 178 | 20 | 1 |  |  | 晶界 | 1 |  |  |  |  | 铸造 |  | 10.27670/d.cnki.gcqdu.2021.000641
| 446 | 851 | Mg-1Gd-1Y-1Zn | 139 | 234 | 20 | 1 |  |  | 晶界 | 1 |  |  |  |  | 铸造+固溶 | 固溶500*24 | 10.27670/d.cnki.gcqdu.2021.000641
| 447 | 852 | Mg-1Gd-1Y-1Zn | 128 | 211 | 20 | 1 |  |  | 晶界 | 1 |  |  |  |  | 铸造+固溶+时效 | 固溶500*24+时效200*27 | 10.27670/d.cnki.gcqdu.2021.000641
| 448 | 853 | Mg-1Gd-1Y-1.5Zn | 113 | 193 | 20 | 1 |  |  | 晶界 | 1 |  |  |  |  | 铸造 |  | 10.27670/d.cnki.gcqdu.2021.000641
| 449 | 854 | Mg-1Gd-1Y-1.5Zn | 141 | 252 | 20 | 1 |  |  | 晶界 | 1 |  |  |  |  | 铸造+固溶 | 固溶500*24 | 10.27670/d.cnki.gcqdu.2021.000641
| 450 | 855 | Mg-1Gd-1Y-1.5Zn | 124 | 210 | 20 | 1 |  |  | 晶界 | 1 |  |  |  |  | 铸造+固溶+时效 | 固溶500*24+时效200*27 | 10.27670/d.cnki.gcqdu.2021.000641
| 451 | 856 | Mg-1Gd-1Y-2Zn | 110 | 189 | 20 | 1 |  |  | 晶界 | 1 |  |  |  |  | 铸造 |  | 10.27670/d.cnki.gcqdu.2021.000641
| 452 | 857 | Mg-1Gd-1Y-2Zn | 145 | 265 | 20 | 1 |  |  | 晶界 | 1 |  |  |  |  | 铸造+固溶 | 固溶500*24 | 10.27670/d.cnki.gcqdu.2021.000641
| 453 | 858 | Mg-1Gd-1Y-2Zn | 117 | 199 | 20 | 1 |  |  | 晶界 | 1 |  |  |  |  | 铸造+固溶+时效 | 固溶500*24+时效200*27 | 10.27670/d.cnki.gcqdu.2021.000641
| 454 | 859 | Mg-5Al-2Zn | 134 | 288 | 43.3 | 0 |  |  | 0 | 0 |  |  |  |  | 铸造+固溶+挤压 | 挤压410，挤压比35，挤压速度1.2m/min | 10.27162/d.cnki.gjlin.2021.000203
| 455 | 860 | Mg-5Al-2Zn-0.5Sn | 137 | 287 | 42.5 | 0 |  |  | 0 | 0 |  |  |  |  | 铸造+固溶+挤压 | 挤压410，挤压比35，挤压速度1.2m/min | 10.27162/d.cnki.gjlin.2021.000203
| 456 | 861 | Mg-5Al-2Zn-1Sn | 152 | 294 | 38.3 | 0 |  |  | 0 | 0 |  |  |  |  | 铸造+固溶+挤压 | 挤压410，挤压比35，挤压速度1.2m/min | 10.27162/d.cnki.gjlin.2021.000203
| 457 | 862 | Mg-5Al-2Zn-2Sn | 155 | 312 | 33.4 | 0 |  |  | 0 | 0 |  |  |  |  | 铸造+固溶+挤压 | 挤压410，挤压比35，挤压速度1.2m/min | 10.27162/d.cnki.gjlin.2021.000203
| 463 | 863 | Mg-5Al-2Zn | 238 | 329 | 3.2 | 0 |  |  | 0 | 0 |  |  |  |  | 铸造+固溶+轧制 | 轧制变形量80%，退火225*1.5h | 10.27162/d.cnki.gjlin.2021.000203
| 464 | 864 | Mg-5Al-2Zn-0.5Sn | 240 | 327 | 3.2 | 0 |  |  | 0 | 0 |  |  |  |  | 铸造+固溶+轧制 | 轧制变形量80%，退火225*1.5h | 10.27162/d.cnki.gjlin.2021.000203
| 465 | 865 | Mg-5Al-2Zn-1Sn | 261 | 337 | 3.1 | 0 |  |  | 0 | 0 |  |  |  |  | 铸造+固溶+轧制 | 轧制变形量80%，退火225*1.5h | 10.27162/d.cnki.gjlin.2021.000203
| 466 | 866 | Mg-5Al-2Zn-2Sn | 271 | 338 | 2.9 | 0 |  |  | 0 | 0 |  |  |  |  | 铸造+固溶+轧制 | 轧制变形量80%，退火225*1.5h | 10.27162/d.cnki.gjlin.2021.000203
| 467 | 867 | Mg-5Al-2Zn-2Sn-0.5Bi | 212 | 312 | 2.3 | 0 |  |  | 0 | 0 |  |  |  |  | 铸造+固溶+轧制 | 轧制变形量80%，退火225*1.5h | 10.27162/d.cnki.gjlin.2021.000203
| 468 | 868 | Mg-9Al-1Zn-0.2Mn | 254 | 334 | 3.8 | 0 |  |  | 0 | 0 |  |  |  |  | 铸造+固溶+轧制 | 轧制变形量80%，退火275*1.5h | 10.27162/d.cnki.gjlin.2021.000203
| 469 | 869 | Mg-1Al-1Sn-0.3Mn | 56 | 154 | 1523 | 1 |  |  | 晶界+晶内 | 1 |  |  |  |  | 铸造 |  | Mg-Al-Sn-Mn系镁合金显微组织与力学性能的研究 - 中国知网 (cnki.net)
| 470 | 870 | Mg-3Al-1Sn-0.3Mn | 73 | 165 | 314 | 1 |  |  | 晶界+晶内 | 1 |  |  |  |  | 铸造 |  | Mg-Al-Sn-Mn系镁合金显微组织与力学性能的研究 - 中国知网 (cnki.net)
| 471 | 871 | Mg-6Al-1Sn-0.3Mn | 108 | 204 | 68 | 1 |  |  | 晶界+晶内 | 1 |  |  |  |  | 铸造 |  | Mg-Al-Sn-Mn系镁合金显微组织与力学性能的研究 - 中国知网 (cnki.net)
| 472 | 872 | Mg-9Al-1Sn-0.3Mn | 132 | 190 | 63 | 1 |  |  | 晶界+晶内 | 1 |  |  |  |  | 铸造 |  | Mg-Al-Sn-Mn系镁合金显微组织与力学性能的研究 - 中国知网 (cnki.net)
| 473 | 873 | Mg-1Al-3Sn-0.3Mn | 61 | 151 | 925 | 1 |  |  | 晶界+晶内 | 1 |  |  |  |  | 铸造 |  | Mg-Al-Sn-Mn系镁合金显微组织与力学性能的研究 - 中国知网 (cnki.net)
| 474 | 874 | Mg-3Al-3Sn-0.3Mn | 78 | 179 | 286 | 1 |  |  | 晶界+晶内 | 1 |  |  |  |  | 铸造 |  | Mg-Al-Sn-Mn系镁合金显微组织与力学性能的研究 - 中国知网 (cnki.net)
| 475 | 875 | Mg-6Al-3Sn-0.3Mn | 116 | 204 | 60 | 1 |  |  | 晶界+晶内 | 1 |  |  |  |  | 铸造 |  | Mg-Al-Sn-Mn系镁合金显微组织与力学性能的研究 - 中国知网 (cnki.net)
| 476 | 876 | Mg-9Al-3Sn-0.3Mn | 140 | 157 | 58 | 1 |  |  | 晶界+晶内 | 1 |  |  |  |  | 铸造 |  | Mg-Al-Sn-Mn系镁合金显微组织与力学性能的研究 - 中国知网 (cnki.net)
| 477 | 877 | Mg-1Al-5Sn-0.3Mn | 68 | 161 | 753 | 1 |  |  | 晶界+晶内 | 1 |  |  |  |  | 铸造 |  | Mg-Al-Sn-Mn系镁合金显微组织与力学性能的研究 - 中国知网 (cnki.net)
| 478 | 878 | Mg-1Al-5Sn-0.3Mn | 85 | 190 | 357 | 1 |  |  | 晶界+晶内 | 1 |  |  |  |  | 铸造 |  | Mg-Al-Sn-Mn系镁合金显微组织与力学性能的研究 - 中国知网 (cnki.net)
| 479 | 879 | Mg-1Al-5Sn-0.3Mn | 121 | 180 | 60 | 1 |  |  | 晶界+晶内 | 1 |  |  |  |  | 铸造 |  | Mg-Al-Sn-Mn系镁合金显微组织与力学性能的研究 - 中国知网 (cnki.net)
| 480 | 880 | Mg-1Al-5Sn-0.3Mn | 156 | 184 | 56 | 1 |  |  | 晶界+晶内 | 1 |  |  |  |  | 铸造 |  | Mg-Al-Sn-Mn系镁合金显微组织与力学性能的研究 - 中国知网 (cnki.net)

## 析出相说明
析出相名称（0:无析出相，1: 杂质，LPSO，β’） 【析出相分布】(0:无，晶界，晶内) 【析出相惯习面】（0: 无，1: random，基面，柱面）