## Sheet1
合金成分 （wt.%） | 工艺 |  | 力学性能 |  |  | 显微组织特征
| 流程 | 参数 | 屈服强度 | 抗拉强度 （UTS） | 延伸率 | 基体 |  | 析出相 |  |  | 析出相尺寸 |  |  | 析出相体积分数 | 析出相分布 | Ref.（doi）
[6 empty] | 晶粒尺寸 | 固溶度 | 化学式/成分 | 形貌（球形，片层，杆状） | 惯习面（基面，柱面） | 直径 | 长度 | 宽度
Mg-0.6946Y-0.0299Fe-0.0562Si | 固溶+挤压 | 500°C/12h+400°C，25:1 | 72 | 174 | 48 | 20.96 | [9 empty] | https://doi.org/10.1016/j.jmrt.2023.08.166
Mg-0.7323Y-0.2714Gd-0.0156Fe-0.0316Si | 固溶+挤压 | 500°C/12h+400°C，25:1 | 84 | 188 | 50 | 18.37 | [9 empty] | https://doi.org/10.1016/j.jmrt.2023.08.166
Mg-0.6239Y-0.7524Gd-0.0103Fe-0.0265Si | 固溶+挤压 | 500°C/12h+400°C，25:1 | 86 | 188 | 52 | 13.22 | [9 empty] | https://doi.org/10.1016/j.jmrt.2023.08.166
Mg-2.54Gd-0.51Zn-0.3Mn (at.%) | 固溶+挤压 | 515°C/16h+320°C，6.25:1 | 284 | 362 | 10.3 | 160 |  | LPSO | 片层 | 基面 |  |  |  | 5 | 晶界+晶内 | https://doi.org/10.1016/j.jallcom.2023.171804
Mg-1.79Gd-0.68Y-0.46Zn-0.3Mn | 固溶+挤压 | 515°C/16h+320°C，6.25:1 | 316 | 382 | 6.8 | 175 |  | LPSO | 片层 | 基面 |  |  |  | 7 | 晶界+晶内 | https://doi.org/10.1016/j.jallcom.2023.171804
Mg-1.26Gd-1.24Y-0.54Zn-0.3Mn | 固溶+挤压 | 515°C/16h+320°C，6.25:1 | 285 | 352 | 8.3 | 250 |  | LPSO | 片层 | 基面 |  |  |  | 8 | 晶界+晶内 | https://doi.org/10.1016/j.jallcom.2023.171804
Mg-2.63Gd-0.75Y-0.48Zn-0.3Mn | 固溶+挤压 | 515°C/16h+320°C，6.25:1 | 345 | 403 | 5.2 | 100 |  | LPSO | 片层 | 基面 |  |  |  | 9 | 晶界+晶内 | https://doi.org/10.1016/j.jallcom.2023.171804
Mg–14Gd–3Y–1.8Zn–0.5Zr | 固溶 | 520/6h | 130 | 265 | 11 | 50 |  | 86.5 ± 2 Mg–6.0 ± 1Zn–5.0 ± 1Gd–2.5 ± 1Y (at.%). | 片层 14H LPSO | 基面 |  |  |  | 20.2 | 晶界 | http://dx.doi.org/10.1016/j.jallcom.2012.12.093
Mg–14Gd–3Y–1.8Zn–0.5Zr | 固溶 | 520/8h | 135 | 275 | 13 | 50 |  | 86.5 ± 2 Mg–6.0 ± 1Zn–5.0 ± 1Gd–2.5 ± 1Y (at.%). | 片层 14H LPSO | 基面 |  |  |  | 20.5 | 晶界 | http://dx.doi.org/10.1016/j.jallcom.2012.12.093
Mg–14Gd–3Y–1.8Zn–0.5Zr | 固溶 | 520/10h | 145 | 285 | 18 | 50 |  | 86.5 ± 2 Mg–6.0 ± 1Zn–5.0 ± 1Gd–2.5 ± 1Y (at.%). | 片层 14H LPSO | 基面 |  |  |  | 23.8 | 晶界+晶内 | http://dx.doi.org/10.1016/j.jallcom.2012.12.093
Mg–14Gd–3Y–1.8Zn–0.5Zr | 固溶 | 520/12h | 135 | 280 | 19 | 50 |  | 86.5 ± 2 Mg–6.0 ± 1Zn–5.0 ± 1Gd–2.5 ± 1Y (at.%). | 片层 14H LPSO | 基面 |  |  |  | 25.8 | 晶界+晶内 | http://dx.doi.org/10.1016/j.jallcom.2012.12.093
Mg–14Gd–3Y–1.8Zn–0.5Zr | 固溶 | 520/14h | 140 | 285 | 21 | 50 |  | 86.5 ± 2 Mg–6.0 ± 1Zn–5.0 ± 1Gd–2.5 ± 1Y (at.%). | 片层 14H LPSO | 基面 |  |  |  | 30.2 | 晶界+晶内 | http://dx.doi.org/10.1016/j.jallcom.2012.12.093
Mg–14Gd–3Y–1.8Zn–0.5Zr | 固溶+时效 | 520/6h+225/16h | 210 | 325 | 2.5 | 50 |  |  | 片层14H LPSO+β相 | 基面+柱面 |  | 20 | 10 | 12.2柱面相+20.2基面相 | 晶界+晶内 | http://dx.doi.org/10.1016/j.jallcom.2012.12.093
Mg–14Gd–3Y–1.8Zn–0.5Zr | 固溶+时效 | 520/8h+225/16h | 220 | 345 | 3 | 50 |  |  | 片层14H LPSO+β相 | 基面+柱面 |  | 20 | 10 |  | 晶界+晶内 | http://dx.doi.org/10.1016/j.jallcom.2012.12.093
Mg–14Gd–3Y–1.8Zn–0.5Zr | 固溶+时效 | 520/10h+225/16h | 230 | 366 | 2.8 | 50 |  |  | 片层14H LPSO+β相 | 基面+柱面 |  | 20 | 10 | 25.8柱面相+23.8基面相 | 晶界+晶内 | http://dx.doi.org/10.1016/j.jallcom.2012.12.093
Mg–14Gd–3Y–1.8Zn–0.5Zr | 固溶+时效 | 520/12h+225/16h | 200 | 340 | 4.5 | 50 |  |  | 片层14H LPSO+β相 | 基面+柱面 |  | 20 | 10 |  | 晶界+晶内 | http://dx.doi.org/10.1016/j.jallcom.2012.12.093
Mg–14Gd–3Y–1.8Zn–0.5Zr | 固溶+时效 | 520/14h+225/16h | 180 | 325 | 6 | 50 |  |  | 片层14H LPSO+β相 | 基面+柱面 |  | 20 | 10 | 13.4柱面相+30.2基面相 | 晶界+晶内 | http://dx.doi.org/10.1016/j.jallcom.2012.12.093
Mg–15.6Gd– 1.8Ag–0.4Zr | 铸造 |  | 189 | 274 | 4.2 | 35 | Mg-1.23Gd-0.24Ag | P1: Mg–13.58 ± 0.15 at.% Gd– 2.28 ± 0.15 at.% Ag；P2:Mg– 6.17 ± 0.22 at.% Gd–8.27 ± 0.91 at.% Ag | 方块 中间化合物 |  |  |  |  | P1+P2：11.5 | 晶界 | http://dx.doi.org/10.1016/j.jallcom.2014.07.028
Mg–15.6Gd– 1.8Ag–0.4Zr | 固溶 | 480°C/18h+500°C/8h | 162 | 292 | 15.9 | 45 | Mg–2.35 ± 0.01 at.%Gd–0.52 ± 0.03 at.% Ag | Mg5Gd：Mg–12.77 ± 0.10 at.% Gd–2.23 ± 0.08 at.% Ag | 方块 中间化合物 |  |  |  |  | 5.3 | 晶界 | http://dx.doi.org/10.1016/j.jallcom.2014.07.028
Mg–15.6Gd– 1.8Ag–0.4Zr | 固溶+时效 | 200°C/32h | 328 | 423 | 2.6 | 45 |  | β'+γ΄' |  | 基面+柱面 |  | 20 | 10 |  | 晶内 | http://dx.doi.org/10.1016/j.jallcom.2014.07.028
Mg-14.3Gd-1.2Zn-0.35Mn | 挤压 | 320°C, 6.25:1 | 284 | 362 | 10.3 | 3.3 um(17.6%)+50um(77.5%) |  | LPSO |  | 基面 |  |  |  | 4.9 | 晶界 | https://doi.org/10.1016/j.msea.2021.141019 | bimodal grain
Mg-14.3Gd-1.2Zn-0.35Mn | 挤压+时效 | 320°C+200°C /64h(T5 treatment) | 386 | 464 | 6.2 | 3.3 um(17.6%)+50um(77.5%) |  | LPSO+β' |  | 基面+柱面 |  | β'=8.7±2 | 5 |  | 晶界+晶内 | https://doi.org/10.1016/j.msea.2021.141019 | bimodal grain
Mg-10.3Gd-2.2Y-1.1Zn-0.34Mn | 挤压 | 320°C, 6.25:1 | 316 | 382 | 6.8 | 3.3 um(14.1%)+50um(79.2%) |  | LPSO |  | 基面 |  |  |  | 6.7 | 晶界 | https://doi.org/10.1016/j.msea.2021.141019 | bimodal grain
Mg-10.3Gd-2.2Y-1.1Zn-0.34Mn | 挤压+时效 | 320°C+200°C /64h(T5 treatment) | 442 | 493 | 3.1 | 3.3 um(14.1%)+50um(79.2%) |  | LPSO+β' |  | 基面+柱面 |  | β'=8.6±2.7 | 5 |  | 晶界+晶内 | https://doi.org/10.1016/j.msea.2021.141019 | bimodal grain
MG-7.3Gd-4.0Y-1.3Zn-0.28Mn | 挤压 | 320°C, 6.25:1 | 285 | 352 | 8.3 | 3.3 um(4.7%)+50um(87.9%) |  | LPSO |  | 基面 |  |  |  | 7.4 | 晶界 | https://doi.org/10.1016/j.msea.2021.141019 | bimodal grain
MG-7.3Gd-4.0Y-1.3Zn-0.28Mn | 挤压+时效 | 320°C+200°C /128h(T5 treatment) | 420 | 487 | 4.9 | 3.3 um(4.7%)+50um(87.9%) |  | LPSO+β' |  | 基面+柱面 |  | β'=20 | 10 |  | 晶界+晶内 | https://doi.org/10.1016/j.msea.2021.141019 | bimodal grain
MG-14.5Gd-2.3Y-1.1Zn-0.3Mn | 挤压 | 320°C, 6.25:1 | 345 | 402 | 5.2 | 3.3 um(66.6%)+50um(24.6%) |  | LPSO |  | 基面 |  |  |  | 8.8 | 晶界 | https://doi.org/10.1016/j.msea.2021.141019 | bimodal grain
MG-14.5Gd-2.3Y-1.1Zn-0.3Mn | 挤压+时效 | 320°C+200°C /64h(T5 treatment) | 448 | 520 | 3.5 | 3.3 um(66.6%)+50um(24.6%) |  | LPSO+β' |  | 基面+柱面 |  | β'=8.3±1.6 | 5 |  | 晶界+晶内 | https://doi.org/10.1016/j.msea.2021.141019
Mg-10.06Gd-1.13Y-0.47Zr | 固溶+时效 | 525°C/10h+250°C/5h | 139 | 240 | 12 | 150 |  | β' |  | 柱面 |  | 30 | 10 | 4 | 晶内 | doi:10.1016/j.msea.2006.11.096
Mg-10.11Gd-2.45Y-0.45Zr | 固溶+时效 | 525°C/10h+250°C/5h | 154 | 220 | 7 | 90 |  | β' |  | 柱面 |  | 30 | 10 | 12 | 晶内 | doi:10.1016/j.msea.2006.11.096
Mg-10.09Gd-5.18Y-0.43Zr | 固溶+时效 | 525°C/10h+250°C/5h | 289 | 340 | 3 | 40 |  | β' |  | 柱面 |  | 30 | 10 | 20 | 晶内 | doi:10.1016/j.msea.2006.11.096
Mg-2Gd-1.2Y-1.0Zn-0.2Zr | 固溶 | 500°C/12h | 149 | 283 | 20.6 | 52.3 |  | LPSO |  | 基面 |  |  |  | 20.9 | 晶界 | https://doi.org/10.1007/s12540-020-00782-x
Mg-2Gd-1.2Y-1.0Zn-0.2Zr | 固溶+时效 | 500°C/12h+200°/100h | 244 | 330 | 7.1 | 52.6 |  | β' |  | 柱面 |  | 10 | 5 | 0.97 | 晶内 | https://doi.org/10.1007/s12540-020-00782-x
Mg-10.4Gd-3.3Y-0.46Zr | 挤压 | 400°C 8:1 | 192 | 290 | 13 | 9 |  | Mg24Y5 ，Mg5(Y, Gd) | 颗粒 | [5 empty] | 晶内 | doi:10.1016/j.jallcom.2007.10.068
Mg-10.4Gd-3.3Y-0.46Zr | 铸造+固溶+时效 | 500°/6h+225°C | 237 | 348 | 3 | 114 |  | Mg24Y5 ，Mg5(Y, Gd) | 颗粒 | [5 empty] | 晶内 | doi:10.1016/j.jallcom.2007.10.068
Mg-10.4Gd-3.3Y-0.46Zr | 挤压+时效 | 400°C 8:1，500°/6h+250°C | 228 | 341 | 11 | 15 |  | Mg24Y5 ，Mg5(Y, Gd) | 颗粒 | [5 empty] | 晶内 | doi:10.1016/j.jallcom.2007.10.068
Mg-10.4Gd-3.3Y-0.46Zr | 挤压+时效 | 400°C 8:1，500°/6h+225°C | 261 | 383 | 9 | 13 |  | Mg24Y5 ，Mg5(Y, Gd) | 颗粒 | [5 empty] | 晶内 | doi:10.1016/j.jallcom.2007.10.068
Mg-10.4Gd-3.3Y-0.46Zr | 挤压+时效 | 400°C 8:1，500°/6h+200°C | 311 | 397 | 5 | 12 |  | Mg24Y5 ，Mg5(Y, Gd) | 颗粒 | [5 empty] | 晶内 | doi:10.1016/j.jallcom.2007.10.068
Mg-10.4Gd-3.3Y-0.46Zr | 时效+二次时效 |  | 297 | 395 | 7 | 12 |  | Mg24Y5 ，Mg5(Y, Gd) | 颗粒 | [5 empty] | 晶内 | doi:10.1016/j.jallcom.2007.10.068
Mg-9.8Gd-3.2Y-1.1Zn-0.42Zr | 挤压 | 400°C 8:1 | 231 | 347 | 11 | 8 |  | Mg24Y5 ，Mg5(Y, Gd), Mg4Zn7 | 颗粒 | [5 empty] | 晶内 | doi:10.1016/j.jallcom.2007.10.068
Mg-9.8Gd-3.2Y-1.1Zn-0.42Zr | 铸造+固溶+时效 | 500°/6h+225°C | 253 | 364 | 2 | 102 |  | Mg24Y5 ，Mg5(Y, Gd), Mg4Zn7 | 颗粒 | [5 empty] | 晶内 | doi:10.1016/j.jallcom.2007.10.068
Mg-9.8Gd-3.2Y-1.1Zn-0.42Zr | 挤压+时效 | 400°C 8:1，500°/10h+250°C | 255 | 382 | 9 | 11 |  | Mg24Y5 ，Mg5(Y, Gd), Mg4Zn7 | 颗粒 | [5 empty] | 晶内 | doi:10.1016/j.jallcom.2007.10.068
Mg-9.8Gd-3.2Y-1.1Zn-0.42Zr | 挤压+时效 | 400°C 8:1，500°/10h+225°C | 285 | 406 | 6 | 11 |  | Mg24Y5 ，Mg5(Y, Gd), Mg4Zn7 | 颗粒 | [5 empty] | 晶内 | doi:10.1016/j.jallcom.2007.10.068
Mg-9.8Gd-3.2Y-1.1Zn-0.42Zr | 挤压+时效 | 400°C 8:1，500°/10h+200°C | 339 | 428 | 4 | 11 |  | Mg24Y5 ，Mg5(Y, Gd), Mg4Zn7 | 颗粒 | [5 empty] | 晶内 | doi:10.1016/j.jallcom.2007.10.068
Mg-9.8Gd-3.2Y-1.1Zn-0.42Zr | 时效+二次时效 |  | 321 | 421 | 6 | 11 |  | Mg24Y5 ，Mg5(Y, Gd), Mg4Zn7 | 颗粒 | [5 empty] | 晶内 | doi:10.1016/j.jallcom.2007.10.068
Mg-12Gd-2Y-1Zn-1Mn | 挤压 | 400°C， 6.25:1 | 316 | 386 | 8.8 | 1.3un+60um |  | LPSO |  | 基面 |  |  |  |  | 晶界 | https://doi.org/10.1016/j.matchar.2020.110396
Mg-12Gd-2Y-1Zn-1Mn | 挤压+时效 | 400°C， 6.25:1+200°C/64h | 427 | 509 | 5.1 | 1.3un+60um |  | LPSO+β' |  | 基面+柱面 |  | β'=10 | β'=6.6 | β'=26.4 | 晶界+晶内 | https://doi.org/10.1016/j.matchar.2020.110396
Mg- 12.6Gd-1.3Y-0.9Zn-0.5Mn | 固溶+挤压 | 500°C/2h+520°C/12h+370°Cextrusion, 9:1 | 314 | 395 | 15.2 | 0.88 |  | LPSO |  | 基面 |  |  |  |  | 晶界+晶内 | https://doi.org/10.1016/j.matdes.2019.107666
Mg- 12.6Gd-1.3Y-0.9Zn-0.5Mn | 固溶+挤压+轧制 | 500°C/2h+520°C/12h+370°Cextrusion, 9:1+10%rolling | 361 | 443 | 4.9 | 0.82 |  | LPSO |  | 基面 |  |  |  |  | 晶界+晶内 | https://doi.org/10.1016/j.matdes.2019.107666
Mg- 12.6Gd-1.3Y-0.9Zn-0.5Mn | 固溶+挤压+轧制+拉伸 | 500°C/2h+520°C/12h+370°Cextrusion, 9:1+10%rolling+2%tension | 443 | 445 | 3.4 | 0.73 |  | LPSO |  | 基面 |  |  |  |  | 晶界+晶内 | https://doi.org/10.1016/j.matdes.2019.107666
Mg- 12.6Gd-1.3Y-0.9Zn-0.5Mn | 固溶+挤压+时效 | 500°C/2h+520°C/12h+370°Cextrusion, 9:1+200°C/64h | 410 | 511 | 5.4 | 0.77 |  | β'+γ΄ |  | 基面+柱面 | γ'=98 | β'=4.3 | β'=5.2 | β'=14.5 | 晶内 | https://doi.org/10.1016/j.matdes.2019.107666
Mg- 12.6Gd-1.3Y-0.9Zn-0.5Mn | 固溶+挤压+轧制+时效 | 500°C/2h+520°C/12h+370°Cextrusion, 9:1+10%rolling+200°C/64h | 475 | 538 | 4.4 | 0.79 |  | β'+γ΄ |  | 基面+柱面 | γ'=66 | β'=4.1 | β'=4.7 | β'=12.4 | 晶内 | https://doi.org/10.1016/j.matdes.2019.107666
Mg- 12.6Gd-1.3Y-0.9Zn-0.5Mn | 固溶+挤压+轧制+拉伸+时效 | 500°C/2h+520°C/12h+370°Cextrusion, 9:1+10%rolling+2%tension+200°C/64h | 543 | 564 | 1.2 | 0.76 |  | β'+γ΄ |  | 基面+柱面 | γ'=19 | β'=4.4 | β'=5.3 | β'=15.3 | 晶内 | https://doi.org/10.1016/j.matdes.2019.107666
Mg-8Gd-4Y-0.5Mn-0.2Sc | 固溶+挤压 | 520°C/18 h+400°C，extrusion 10:1 | 308 | 382 | 8.8 | DRXed 1.7, 42.7% |  | Mg5(Gd, Y), Mn2Sc | [5 empty] | 3.7 | 晶界 | https://doi.org/10.1016/j.jmrt.2022.11.015
Mg-8Gd-4Y-0.5Mn-0.2Sc | 固溶+挤压+时效 | 520°C/18 h+400°C，extrusion 10:1 +200°C/128h | 455 | 507 | 2.8 | DRXed 1.7, 42.7% |  | Mg5(Gd, Y), Mn2Sc+β |  | 柱面 | β=200 |  |  | 6.7 | 晶界+晶内 | https://doi.org/10.1016/j.jmrt.2022.11.015
Mg-8Gd-4Y-1Mn-0.4Sc | 固溶+挤压 | 520°C/18 h+400°C，extrusion 10:1 | 337 | 406 | 10.8 | DRXed 1.6, 31% |  | Mg5(Gd, Y), Mn2Sc | [5 empty] | 5.2 | 晶界 | https://doi.org/10.1016/j.jmrt.2022.11.015
Mg-8Gd-4Y-1Mn-0.4Sc | 固溶+挤压+时效 | 520°C/18 h+400°C，extrusion 10:1 +200°C/128h | 484 | 538 | 4.7 | DRXed 1.6, 31% |  | Mg5(Gd, Y), Mn2Sc+β |  | 柱面 | β=300 |  |  | 15 | 晶界+晶内 | https://doi.org/10.1016/j.jmrt.2022.11.015
Mg-4.05Gd-0.51Zr-1.21Y | 固溶+挤压 | 510 ◦C/12h+450°C extrusion | 134 | 241.3 | 39 | 4.49 | [9 empty] | https://doi.org/10.1016/j.msea.2022.144371
Mg-3.96Gd-0.57Zr-0.82Y | 固溶+挤压 | 510 ◦C/12h+450°C extrusion | 112.9 | 210.6 | 39.7 | 5.02 | [9 empty] | https://doi.org/10.1016/j.msea.2022.144371
Mg-0.98Gd-0.48Zr-0.53Y | 固溶+挤压 | 510 ◦C/12h+450°C extrusion | 105.8 | 201.2 | 41.5 | 5.77 | [9 empty] | https://doi.org/10.1016/j.msea.2022.144371
Mg-4.03Gd-0.46Zr | 固溶+挤压 | 510 ◦C/12h+450°C extrusion | 87.9 | 185.7 | 44.6 | 6.02 | [9 empty] | https://doi.org/10.1016/j.msea.2022.144371
Mg-11Gd-3Y-0.5Nd-Zr | 固溶+挤压 | 520/24h+360 extrusion 16:1 | 250 | 305 | 14.9 | 4.2 | [9 empty] | https://doi.org/10.1016/j.matchar.2022.111952
Mg-11Gd-3Y-0.5Nd-Zr | 固溶+挤压 | 520/24h+360 extrusion 16:1 | 200 | 300 | 11 | 16.3 | [9 empty] | https://doi.org/10.1016/j.matchar.2022.111952
Mg-11Gd-3Y-0.5Nd-Zr | 固溶+挤压 | 520/24h+360 extrusion 16:1 | 128 | 280 | 5.8 | 24.8 | [9 empty] | https://doi.org/10.1016/j.matchar.2022.111952
Mg-11Gd-3Y-0.5Nd-Zr | 固溶+挤压+时效 | 520/24h+360 extrusion 16:1+215/18h | 256 | 456 | 10.5 | 4.2 |  | β' |  | 柱面 |  | 20 | 5 | 15 | 晶内 | https://doi.org/10.1016/j.matchar.2022.111952
Mg-11Gd-3Y-0.5Nd-Zr | 固溶+挤压+时效 | 520/24h+360 extrusion 16:1+215/18h | 334 | 405 | 9.8 | 16.3 |  | β' |  | 柱面 |  | 50 | 5 | 25 | 晶内 | https://doi.org/10.1016/j.matchar.2022.111952
Mg-11Gd-3Y-0.5Nd-Zr | 固溶+挤压+时效 | 520/24h+360 extrusion 16:1+215/18h | 300 | 300 | 2 | 24.8 |  | β' |  | 柱面 |  | 20 | 5 | 12 | 晶内 | https://doi.org/10.1016/j.matchar.2022.111952
Mg-11Gd-3Y-0.5Nd-Zr | 固溶+挤压+时效 | 500/8h+360 extrusion 16:1+215/16h | 358 | 436 | 10.8 | 3.7, 95.4%+57,4.6% |  | β' |  | 柱面 |  | 37.33 | 8.69 | 5.4 | 晶内 | https://doi.org/10.1016/j.jmrt.2023.02.056
Mg-11Gd-3Y-0.5Nd-Zr | 固溶+挤压+时效 | 520/24h+360 extrusion 16:1+215/20h | 360 | 446 | 7.8 | 4.0, 90.3% +110, 9.7% |  | β' |  | 柱面 |  | 35.43 | 8.25 | 5.7 | 晶内 | https://doi.org/10.1016/j.jmrt.2023.02.056
Mg-11Gd-3Y-0.5Nd-Zr | 固溶+挤压+时效 | 520/72h+360 extrusion 16:1+215/24h | 365 | 459 | 5.9 | 4.2, 82.5%+ 178, 17.5% | [5 empty] | 35.6 | 8.48 | 5.9 | 晶内 | https://doi.org/10.1016/j.jmrt.2023.02.056
Mg- 7.50Gd-1.53Y-0.37Zr-0.45Ag | 固溶+挤压 | 520/24h+420, 9:1 | 239 | 329 | 15.6 | 18.9 | [9 empty] | https://doi.org/10.1016/j.msea.2022.143990
Mg- 7.50Gd-1.53Y-0.37Zr-0.45Ag | 固溶+挤压 | 520/24h+420, 25:1 | 192 | 303 | 22.3 | 20.8 | [9 empty] | https://doi.org/10.1016/j.msea.2022.143990
Mg- 7.50Gd-1.53Y-0.37Zr-0.45Ag | 固溶+挤压 | 520/24h+470, 25:1 | 198 | 310 | 22.3 | 19.5 | [9 empty] | https://doi.org/10.1016/j.msea.2022.143990
Mg- 7.50Gd-1.53Y-0.37Zr-0.45Ag | 固溶+挤压+时效 | 520/24h+420, 9:1+225/10h | 320 | 416 | 9.3 | 18.9 |  | β' |  | 柱面 |  | 20.6 | 10.1 | 54.3 | 晶内 | https://doi.org/10.1016/j.msea.2022.143990
Mg- 7.50Gd-1.53Y-0.37Zr-0.45Ag | 固溶+挤压+时效 | 520/24h+420, 25:1+225/10h | 255 | 398 | 14.3 | 20.8 |  | β' |  | 柱面 |  | 18.1 | 9.7 | 37.4 | 晶内 | https://doi.org/10.1016/j.msea.2022.143990
Mg- 7.50Gd-1.53Y-0.37Zr-0.45Ag | 固溶+挤压+时效 | 520/24h+470, 25:1+225/10h | 266 | 409 | 12.9 | 19.5 |  | β' |  | 柱面 |  | 18.1 | 9.7 | 37.4 | 晶内 | https://doi.org/10.1016/j.msea.2022.143990
Mg-6Gd-4Y-0.7Zn-0.4Zr-0.3Ag | 固溶+多向锻造 | 450 °C/6 h+515 °C/32h+480 forg | 290 | 386 | 9.6 | 2.2 | 0.82Gd-0.89Y | LPSO+β |  | 基面+柱面 |  |  |  | 8.65%β+8.72%LPSO | 晶界+晶内 | https://doi.org/10.1016/j.jma.2021.08.037
Mg-6Gd-4Y-0.7Zn-0.4Zr-0.3Ag | 固溶+多向锻造+固溶+时效 | 450 °C/6 h+515 °C/32h+480 forg+430/4h+200 | 207 | 332 | 15.5 | 5.5 | 0.79Gd-0.85Y | LPSO+β |  | 基面+柱面 |  |  |  | 9.2%β+14.7%LPSO | 晶界+晶内 | https://doi.org/10.1016/j.jma.2021.08.037
Mg-6Gd-4Y-0.7Zn-0.4Zr-0.3Ag | 固溶+多向锻造+固溶+时效 | 450 °C/6 h+515 °C/32h+480 forg+430/4h+200 | 183 | 324 | 17.5 | 10.5 | 0.85Gd-0.91Y | LPSO |  | 基面 |  |  |  | 18.28 | 晶界+晶内 | https://doi.org/10.1016/j.jma.2021.08.037
Mg-6Gd-4Y-0.7Zn-0.4Zr-0.3Ag | 固溶+多向锻造+时效 | 450 °C/6 h+515 °C/32h+480 forg+430/4h+200/34h | 305 | 421 | 4.4 | 2.2 |  | LPSO+β' |  | 基面+柱面 | [5 empty] | https://doi.org/10.1016/j.jma.2021.08.037
Mg-6Gd-4Y-0.7Zn-0.4Zr-0.3Ag | 固溶+多向锻造+固溶+时效 | 450 °C/6 h+515 °C/32h+480 forg+430/4h+200/32h | 308 | 455 | 7.7 | 5.5 |  | LPSO+β' |  | 基面+柱面 | [5 empty] | https://doi.org/10.1016/j.jma.2021.08.037
Mg-6Gd-4Y-0.7Zn-0.4Zr-0.3Ag | 固溶+多向锻造+固溶+时效 | 450 °C/6 h+515 °C/32h+480 forg+430/4h+200/40h | 285 | 453 | 7.3 | 10.5 |  | LPSO+β' |  | 基面+柱面 | [5 empty] | https://doi.org/10.1016/j.jma.2021.08.037
Mg-6.14Gd-3.08Y-1.02Zn-0.44Zr | 固溶 | 510/24h | 136 | 225 | 9.5 | 70 |  | LPSO |  | 基面 | [5 empty] | https://doi.org/10.1016/j.jallcom.2021.159825
Mg-6.14Gd-3.08Y-1.02Zn-0.44Zr | 固溶+时效 | 510/24+200/96 | 184 | 250 | 3.3 | 70 |  | β' |  | 柱面 |  | 22.01 | 9.13 | 23 | 晶内 | https://doi.org/10.1016/j.jallcom.2021.159825
Mg-6.05Gd-3.12Y-0.95Zn-0.32Ag-0.47Zr | 固溶 | 510/24h | 156 | 260 | 9.2 | 50 |  | LPSO |  | 基面 | [5 empty] | https://doi.org/10.1016/j.jallcom.2021.159825
Mg-6.05Gd-3.12Y-0.95Zn-0.32Ag-0.47Zr | 固溶+时效 | 510/24h+200/72 | 218 | 292 | 4.4 | 50 |  | LPSO+β' |  | 基面+柱面 | lpso=32.35 | β'=15.37 | β'=6.81 | 18%β'+7%LPSO | 晶内 | https://doi.org/10.1016/j.jallcom.2021.159825
Mg-1.8Zn-0.78Y-0.79Gd | 铸造 |  | 134.9 | 247.8 | 2.9 | 70 |  | LPSO | [5 empty] | 21.7%LPSo+2.2%W | 晶界+晶内 | https://doi.org/10.1016/j.jma.2020.06.009
Mg-1.8Zn-0.78Y-0.79Gd | 铸造+固溶 | 480/48h | 90.8 | 180.7 | 8.6 | 82.8 |  | LPSO+W | [5 empty] | 13.5%LPSO+2.2%W | 晶界+晶内 | https://doi.org/10.1016/j.jma.2020.06.009
Mg-1.8Zn-0.78Y-0.79Gd | 铸造+固溶+时效 | 480/48h+200/60h | 110.2 | 208.4 | 5.5 | 92.9 |  | LPSO+W | [5 empty] | 20.1%LPSO+2.1%W | 晶界+晶内 | https://doi.org/10.1016/j.jma.2020.06.009
Mg-0.93Zn-0.77Y-0.82Gd | 铸造 |  | 123.2 | 228.8 | 3.2 | 58.9 |  | LPSO |  | 基面 |  |  |  | 23.6 | 晶内 | https://doi.org/10.1016/j.jma.2020.06.009
Mg-0.93Zn-0.77Y-0.82Gd | 铸造+固溶 | 480/48h | 104.6 | 210.2 | 7.8 | 87.6 |  | LPSO |  | 基面 |  |  |  | 21.5 | 晶内 | https://doi.org/10.1016/j.jma.2020.06.009
Mg-0.93Zn-0.77Y-0.82Gd | 铸造+固溶+时效 | 480/48h+200/12h | 120.3 | 217.4 | 6.6 | 95.7 |  | LPSO |  | 基面 |  |  |  | 22.9 | 晶内 | https://doi.org/10.1016/j.jma.2020.06.009
Mg-9.3Gd-2.7Y-0.65Ag-0.52Zr-0.18Ce | 固溶 | 500/12h | 85 | 220 | 18 | 55 | [9 empty] | https://doi.org/10.1016/j.jmst.2020.05.028
Mg-9.3Gd-2.7Y-0.65Ag-0.52Zr-0.18Ce | 固溶+时效 | 500/12h+200/30h | 160 | 280 | 14 | 55 |  | LPSO+β' |  | 基面+柱面 | LPSO=24 | β'=5.3 | β'=5.7 | 2.5%LPSO+9.6%β' | 晶内 | https://doi.org/10.1016/j.jmst.2020.05.028
Mg-9.3Gd-2.7Y-0.65Ag-0.52Zr-0.18Ce | 固溶+时效 | 500/12h+200/300h | 240 | 340 | 4 | 55 |  | LPSO+β' |  | 基面+柱面 | LPSO=26 | β'=7.3 | β'=6.4 | 7%LOSPSO+14.4%β' | 晶内 | https://doi.org/10.1016/j.jmst.2020.05.028
Mg-9.3Gd-2.7Y-0.65Ag-0.52Zr-0.18Ce | 固溶+挤压 | 500/12h+400 extrusion | 290 | 280 | 23 | 1.5 |  | Mg(Gd,Y,Ag,Ce) |  | 球形颗粒 | 190 |  |  | 7.8 | 晶内 | https://doi.org/10.1016/j.jmst.2020.05.028
Mg-9.3Gd-2.7Y-0.65Ag-0.52Zr-0.18Ce | 固溶+挤压+时效 | 500/12h+400 extrusion+200/60h | 300 | 330 | 20 | 1.5 |  | LPSO+β' |  | 基面+柱面 | LPSO=24 | β'=5.3 | β'=5.7 | 2.5%LPSO+9.6%β' | 晶内 | https://doi.org/10.1016/j.jmst.2020.05.028
Mg-9.3Gd-2.7Y-0.65Ag-0.52Zr-0.18Ce | 固溶+挤压+时效 | 500/12h+400 extrusion+200/300h | 285 | 280 | 19 | 1.5 |  | LPSO+β' |  | 基面+柱面 | LPSO=26 | β'=7.3 | β'=6.4 | 7%LOSPSO+14.4%β' | 晶内 | https://doi.org/10.1016/j.jmst.2020.05.028
Mg-10.03Gd-3.04Y--0.63Zr | 铸造 |  | 124 | 204 | 3.7 | 41 |  | Mg24(Gd,Y)5 | [6 empty] | 晶界 | DOI: 10.1016/S1003-6326(19)64982-4
Mg-10.03Gd-3.04Y--0.63Zr | 铸造+固溶 | 520/8h | 148 | 223 | 9.6 | 138 | [9 empty] | DOI: 10.1016/S1003-6326(19)64982-4
Mg-10.03Gd-3.04Y--0.63Zr | 铸造+固溶+时效 | 520/8h+220/16h | 194 | 329 | 4.4 | 138 |  | LPSO+β' |  | 基面+柱面 |  | β'=45 | β'=9 |  | 晶内+晶界 | DOI: 10.1016/S1003-6326(19)64982-4
Mg-10.10Gd-2.98Y-0.53Zn-0.61Zr | 铸造 |  | 142 | 224 | 5.1 | 40 |  | Mg24(Gd,Y,Zn)5, (Mg,Zn)3(Gd,Y) | [6 empty] | 晶界 | DOI: 10.1016/S1003-6326(19)64982-4
Mg-10.10Gd-2.98Y-0.53Zn-0.61Zr | 铸造+固溶 | 520/8h | 166 | 247 | 16.4 | 110 |  | lpso |  | 基面 |  |  |  | 4 | 晶内+晶界 | DOI: 10.1016/S1003-6326(19)64982-4
Mg-10.10Gd-2.98Y-0.53Zn-0.61Zr | 铸造+固溶+时效 | 520/8h+220/36h | 201 | 338 | 6.8 | 110 |  | LPSO+β' |  | 基面+柱面 |  | β'=64 | β'=12 |  | 晶内+晶界 | DOI: 10.1016/S1003-6326(19)64982-4
Mg-10.05Gd-3.05Y-0.98Zn-0.59Zr | 铸造 |  | 134 | 216 | 4.6 | 39 |  | Mg24(Gd,Y,Zn)5 | [6 empty] | 晶界 | DOI: 10.1016/S1003-6326(19)64982-4
Mg-10.05Gd-3.05Y-0.98Zn-0.59Zr | 铸造+固溶 | 520/8h | 168 | 263 | 18.2 | 95 |  | lpso |  | 基面 |  |  |  | 16 | 晶界 | DOI: 10.1016/S1003-6326(19)64982-4
Mg-10.05Gd-3.05Y-0.98Zn-0.59Zr | 铸造+固溶+时效 | 520/8h+220/58h | 190 | 322 | 7.4 | 95 |  | LPSO+β' |  | 基面+柱面 |  | β'=184 | β'=43 |  | 晶内+晶界 | DOI: 10.1016/S1003-6326(19)64982-4
Mg-10.13Gd-3.12Y-2.03Zn-0.6Zr | 铸造 |  | 126 | 207 | 4.4 | 38 |  | Mg24(Gd,Y,Zn)5 | [6 empty] | 晶界 | DOI: 10.1016/S1003-6326(19)64982-4
Mg-10.13Gd-3.12Y-2.03Zn-0.6Zr | 铸造+固溶 | 520/8h | 157 | 242 | 14.5 | 45 |  | lpso |  | 基面 |  |  |  | 32 | 晶界 | DOI: 10.1016/S1003-6326(19)64982-4
Mg-10.13Gd-3.12Y-2.03Zn-0.6Zr | 铸造+固溶+时效 | 520/8h+220/123h | 169 | 274 | 5.4 | 45 |  | LPSO+β' |  | 基面+柱面 |  | β'=207 | β'=78 |  | 晶内+晶界 | DOI: 10.1016/S1003-6326(19)64982-4
Mg-6Gd-1Y-0.5Zr | 铸造 |  | 101 | 210 | 16.1 | [10 empty] | Mg-Gd-Y-Zr（-Ca）合金的微观组织演变、性能和断裂行为研究 - 中国知网 (cnki.net)
Mg-6Gd-1Y-0.5Zr | 铸造 | 500℃×8h | 91 | 203 | 20.7 | [10 empty] | Mg-Gd-Y-Zr（-Ca）合金的微观组织演变、性能和断裂行为研究 - 中国知网 (cnki.net)
Mg-6Gd-1Y-0.5Zr | 铸造 | 500℃×8h+225℃×16h | [13 empty] | Mg-Gd-Y-Zr（-Ca）合金的微观组织演变、性能和断裂行为研究 - 中国知网 (cnki.net)
Mg-6Gd-3Y-0.5Zr | 铸造 |  | 128 | 222 | 8.6 | 34 |  | Mg24(Gd, Y)5 | 条状 | [5 empty] | 晶界 | Mg-Gd-Y-Zr（-Ca）合金的微观组织演变、性能和断裂行为研究 - 中国知网 (cnki.net)
Mg-6Gd-3Y-0.5Zr | 铸造 | 500℃×8h | 116 | 224 | 21.4 | [6 empty] | 171 | 53 |  |  | Mg-Gd-Y-Zr（-Ca）合金的微观组织演变、性能和断裂行为研究 - 中国知网 (cnki.net)
Mg-6Gd-3Y-0.5Zr | 铸造 | 500℃×8h+225℃×16h | 198 | 331 | 7.8 | 39.1 |  | β' | 片状 | 柱面 |  |  |  |  | 晶粒 | Mg-Gd-Y-Zr（-Ca）合金的微观组织演变、性能和断裂行为研究 - 中国知网 (cnki.net)
Mg-8Gd-3Y-0.5Zr | 铸造 |  | 130 | 220 | 7.3 | 38 |  | Mg24(Gd, Y)5 | 条状 | [5 empty] | 晶界 | Mg-Gd-Y-Zr（-Ca）合金的微观组织演变、性能和断裂行为研究 - 中国知网 (cnki.net)
Mg-8Gd-3Y-0.5Zr | 铸造 | 500℃×8h | 125 | 237 | 20.9 | [10 empty] | Mg-Gd-Y-Zr（-Ca）合金的微观组织演变、性能和断裂行为研究 - 中国知网 (cnki.net)
Mg-8Gd-3Y-0.5Zr | 铸造 | 500℃×8h+225℃×16h | 222 | 362 | 7.6 | 45.6 |  | β' | 片状 | 柱面 |  | 65 | 18 |  | 晶粒 | Mg-Gd-Y-Zr（-Ca）合金的微观组织演变、性能和断裂行为研究 - 中国知网 (cnki.net)
Mg-9Gd-3Y-0.5Zr-0.6Ca | 铸造 |  | 146 | 230 | 4.3 |  |  | Mg24(Gd, Y)5 | 条状 | [5 empty] | 晶界 | Mg-Gd-Y-Zr（-Ca）合金的微观组织演变、性能和断裂行为研究 - 中国知网 (cnki.net)
Mg-9Gd-3Y-0.5Zr-0.6Ca | 铸造 | 500℃×8h | 134 | 263 | 17.8 | [10 empty] | Mg-Gd-Y-Zr（-Ca）合金的微观组织演变、性能和断裂行为研究 - 中国知网 (cnki.net)
Mg-9Gd-3Y-0.5Zr-0.6Ca | 铸造 | 500℃×8h+225℃×16h | 238 | 363 | 2.8 | [10 empty] | Mg-Gd-Y-Zr（-Ca）合金的微观组织演变、性能和断裂行为研究 - 中国知网 (cnki.net)
Mg-10Gd-2Y-0.5Zr | 铸造 |  | 153 | 215 | 5.1 | 36 |  | Mg24(Gd, Y)5 | 条状 | [5 empty] | 晶界 | Mg-Gd-Y-Zr（-Ca）合金的微观组织演变、性能和断裂行为研究 - 中国知网 (cnki.net)
Mg-10Gd-2Y-0.5Zr | 铸造 | 490℃×8h | 130 | 235 | 11.1 | [10 empty] | Mg-Gd-Y-Zr（-Ca）合金的微观组织演变、性能和断裂行为研究 - 中国知网 (cnki.net)
Mg-10Gd-2Y-0.5Zr | 铸造 | 490℃×8h+225℃×16h | 239 | 362 | 4.7 | 43 | [9 empty] | Mg-Gd-Y-Zr（-Ca）合金的微观组织演变、性能和断裂行为研究 - 中国知网 (cnki.net)
Mg-10Gd-3Y-0.5Zr | 铸造 |  | 159 | 235 | 3.4 | 37 |  | Mg24(Gd, Y)5 | 条状 | [5 empty] | 晶界 | Mg-Gd-Y-Zr（-Ca）合金的微观组织演变、性能和断裂行为研究 - 中国知网 (cnki.net)
Mg-10Gd-3Y-0.5Zr | 铸造 | 500℃×8h | 133 | 252 | 14.6 | [10 empty] | Mg-Gd-Y-Zr（-Ca）合金的微观组织演变、性能和断裂行为研究 - 中国知网 (cnki.net)
Mg-10Gd-3Y-0.5Zr | 铸造 | 500℃×8h+225℃×16h | 241 | 370 | 4.1 | 38 |  | β'+β | β':片状, β:链状 | 柱面 |  | 23 | 10 |  | β':晶粒， β:晶界 | Mg-Gd-Y-Zr（-Ca）合金的微观组织演变、性能和断裂行为研究 - 中国知网 (cnki.net)
Mg-10Gd-3Y-0.5Zr-0.5Ca | 铸造 |  | 158 | 217 | 1.5 | 35 |  | Mg24(Gd, Y)5 | 条状 | [5 empty] | 晶界 | Mg-Gd-Y-Zr（-Ca）合金的微观组织演变、性能和断裂行为研究 - 中国知网 (cnki.net)
Mg-10Gd-3Y-0.5Zr-0.5Ca | 铸造 | 500℃×8h | 136 | 257 | 13.9 | [10 empty] | Mg-Gd-Y-Zr（-Ca）合金的微观组织演变、性能和断裂行为研究 - 中国知网 (cnki.net)
Mg-10Gd-3Y-0.5Zr-0.5Ca | 铸造 | 500℃×8h+225℃×16h | 243 | 360 | 2.4 | 38 | [9 empty] | Mg-Gd-Y-Zr（-Ca）合金的微观组织演变、性能和断裂行为研究 - 中国知网 (cnki.net)
Mg-12Gd-3Y-0.5Zr | 铸造 |  | 168 | 233 | 2.3 | 51 |  | Mg24(Gd, Y)5 | 条状 | [5 empty] | 晶界 | Mg-Gd-Y-Zr（-Ca）合金的微观组织演变、性能和断裂行为研究 - 中国知网 (cnki.net)
Mg-12Gd-3Y-0.5Zr | 铸造 | 500℃×8h | 142 | 259 | 12.4 | [10 empty] | Mg-Gd-Y-Zr（-Ca）合金的微观组织演变、性能和断裂行为研究 - 中国知网 (cnki.net)
Mg-12Gd-3Y-0.5Zr | 铸造 | 500℃×8h+225℃×16h | 248 | 328 | 1.1 | 54 | [9 empty] | Mg-Gd-Y-Zr（-Ca）合金的微观组织演变、性能和断裂行为研究 - 中国知网 (cnki.net)
Mg-6Gd-3Y-0.5Zr | 挤压 | 400℃挤压+挤压比9.3 | 175 | 261 | 29.1 | 3.8 | [9 empty] | Mg-Gd-Y-Zr（-Ca）合金的微观组织演变、性能和断裂行为研究 - 中国知网 (cnki.net)
Mg-6Gd-3Y-0.5Zr | 挤压 | 400℃挤压+挤压比9.3+200℃时效 | 252 | 366 | 19.8 | [10 empty] | Mg-Gd-Y-Zr（-Ca）合金的微观组织演变、性能和断裂行为研究 - 中国知网 (cnki.net)
Mg-6Gd-3Y-0.5Zr | 挤压 | 450℃挤压+挤压比9.3+200℃时效 | 264 | 401 | 12.3 | [10 empty] | Mg-Gd-Y-Zr（-Ca）合金的微观组织演变、性能和断裂行为研究 - 中国知网 (cnki.net)
Mg-6Gd-3Y-0.5Zr | 挤压 | 400℃挤压+挤压比24+200℃时效 | 334 | 381 | 18.8 | [10 empty] | Mg-Gd-Y-Zr（-Ca）合金的微观组织演变、性能和断裂行为研究 - 中国知网 (cnki.net)
Mg-8Gd-3Y-0.5Zr | 挤压 | 400℃挤压+挤压比9.3 | 186 | 278 | 27.8 | 3.5 | [9 empty] | Mg-Gd-Y-Zr（-Ca）合金的微观组织演变、性能和断裂行为研究 - 中国知网 (cnki.net)
Mg-8Gd-3Y-0.5Zr | 挤压 | 400℃挤压+挤压比9.3+200℃时效 | 273 | 406 | 12.6 | [10 empty] | Mg-Gd-Y-Zr（-Ca）合金的微观组织演变、性能和断裂行为研究 - 中国知网 (cnki.net)
Mg-8Gd-3Y-0.5Zr | 挤压 | 350℃挤压+挤压比9.3+200℃时效 | 297 | 412 | 16.3 | [10 empty] | Mg-Gd-Y-Zr（-Ca）合金的微观组织演变、性能和断裂行为研究 - 中国知网 (cnki.net)
Mg-8Gd-3Y-0.5Zr | 挤压 | 350℃挤压+挤压比9.3+6%拉伸冷作硬化+200℃时效 | 310 | 413 | 12.7 | [10 empty] | Mg-Gd-Y-Zr（-Ca）合金的微观组织演变、性能和断裂行为研究 - 中国知网 (cnki.net)
Mg-8Gd-3Y-0.5Zr | 挤压 | 400℃挤压+挤压比24+200℃时效 | 341 | 421 | 14.6 | [10 empty] | Mg-Gd-Y-Zr（-Ca）合金的微观组织演变、性能和断裂行为研究 - 中国知网 (cnki.net)
Mg-8Gd-3Y-0.5Zr | 挤压 | 400℃挤压+挤压比24+6%拉伸冷作硬化+200℃时效 | 359 | 430 | 12.8 | [10 empty] | Mg-Gd-Y-Zr（-Ca）合金的微观组织演变、性能和断裂行为研究 - 中国知网 (cnki.net)
Mg-10Gd-2Y-0.5Zr | 挤压 | 400℃挤压+挤压比9.3+225℃时效 | 311 | 403 | 15.3 | [10 empty] | Mg-Gd-Y-Zr（-Ca）合金的微观组织演变、性能和断裂行为研究 - 中国知网 (cnki.net)
Mg-10Gd-2Y-0.5Zr | 挤压 | 350℃挤压+挤压比9.3+225℃时效 | 331 | 397 | 12.8 | [10 empty] | Mg-Gd-Y-Zr（-Ca）合金的微观组织演变、性能和断裂行为研究 - 中国知网 (cnki.net)
Mg-10Gd-3Y-0.5Zr | 挤压 | 400℃挤压+挤压比9.3 | 220 | 309 | 25.7 | 3.7 | [9 empty] | Mg-Gd-Y-Zr（-Ca）合金的微观组织演变、性能和断裂行为研究 - 中国知网 (cnki.net)
Mg-10Gd-3Y-0.5Zr | 挤压 | 400℃挤压+挤压比9.3+6%拉伸冷作硬化 | 252 | 324 | 19.9 | [10 empty] | Mg-Gd-Y-Zr（-Ca）合金的微观组织演变、性能和断裂行为研究 - 中国知网 (cnki.net)
Mg-10Gd-3Y-0.5Zr | 挤压 | 400℃挤压+挤压比9.3+200℃时效 | 314 | 422 | 3.7 | [10 empty] | Mg-Gd-Y-Zr（-Ca）合金的微观组织演变、性能和断裂行为研究 - 中国知网 (cnki.net)
Mg-10Gd-3Y-0.5Zr | 挤压 | 400℃挤压+挤压比9.3+6%拉伸冷作硬化+200℃时效 | 321 | 439 | 6.2 | [10 empty] | Mg-Gd-Y-Zr（-Ca）合金的微观组织演变、性能和断裂行为研究 - 中国知网 (cnki.net)
Mg-10Gd-3Y-0.5Zr | 挤压 | 350℃挤压+挤压比9.3+200℃时效 | 330 | 439 | 5.8 | [10 empty] | Mg-Gd-Y-Zr（-Ca）合金的微观组织演变、性能和断裂行为研究 - 中国知网 (cnki.net)
Mg-10Gd-3Y-0.5Zr | 挤压 | 350℃挤压+挤压比9.3+6%拉伸冷作硬化+200℃时效 | 332 | 449 | 6 | [10 empty] | Mg-Gd-Y-Zr（-Ca）合金的微观组织演变、性能和断裂行为研究 - 中国知网 (cnki.net)
Mg-10Gd-3Y-0.5Zr | 挤压 | 400℃挤压+挤压比24+200℃时效 | 361 | 427 | 12.6 | [10 empty] | Mg-Gd-Y-Zr（-Ca）合金的微观组织演变、性能和断裂行为研究 - 中国知网 (cnki.net)
Mg-10Gd-3Y-0.5Zr-0.4Ca | 挤压 | 400℃挤压+挤压比9.3+200℃时效 | 329 | 388 | 0.97 | [10 empty] | Mg-Gd-Y-Zr（-Ca）合金的微观组织演变、性能和断裂行为研究 - 中国知网 (cnki.net)
Mg-10Gd-3Y-0.5Zr-0.4Ca | 挤压 | 400℃挤压+挤压比24+225℃时效 | 312 | 399 | 10.8 | [10 empty] | Mg-Gd-Y-Zr（-Ca）合金的微观组织演变、性能和断裂行为研究 - 中国知网 (cnki.net)
Mg-12Gd-3Y-0.5Zr | 挤压 | 400℃挤压+挤压比9.3 | 216 | 295 | 9.5 | 4.2 | [9 empty] | Mg-Gd-Y-Zr（-Ca）合金的微观组织演变、性能和断裂行为研究 - 中国知网 (cnki.net)
Mg-12Gd-3Y-0.5Zr | 挤压 | 400℃挤压+挤压比9.3+225℃时效 | 368 | 459 | 5.1 | [10 empty] | Mg-Gd-Y-Zr（-Ca）合金的微观组织演变、性能和断裂行为研究 - 中国知网 (cnki.net)
Mg-12Gd-3Y-0.5Zr | 挤压 | 400℃挤压+挤压比24+225℃时效 | 377 | 448 | 8 | [10 empty] | Mg-Gd-Y-Zr（-Ca）合金的微观组织演变、性能和断裂行为研究 - 中国知网 (cnki.net)
Mg-12Gd-3Y-0.5Zr | 挤压 | 400℃挤压+挤压比24+200℃时效 | 414 | 488 | 4.8 | [10 empty] | Mg-Gd-Y-Zr（-Ca）合金的微观组织演变、性能和断裂行为研究 - 中国知网 (cnki.net)
Mg-12Gd-3Y-0.5Zr | 挤压 | 400℃挤压+挤压比24+6%拉伸冷作硬化+200℃时效 | 436 | 491 | 3.6 | [10 empty] | Mg-Gd-Y-Zr（-Ca）合金的微观组织演变、性能和断裂行为研究 - 中国知网 (cnki.net)
Mg-12Gd-3Y-0.5Zr
Mg-1Gd-1Y-1Zn | 铸造 |  | 119 | 178 | 2 |  |  | LPSO(Mg85.2Gd6.1Y3.7Zn5.0at%) | 网状分布的块状 | 基面 |  |  |  | LPSO24.6% |  | 含LPSO相的Mg-Gd-Y-Zn系镁合金组织与性能的研究 - 中国知网 (cnki.net)
Mg-1Gd-1Y-1Zn | 固溶 | 500℃*24h | 139 | 234 | 2.5 |  |  | LPSO | 零散分布层片状与块状 | 基面 |  |  |  | LPSO22.0% |  | 含LPSO相的Mg-Gd-Y-Zn系镁合金组织与性能的研究 - 中国知网 (cnki.net)
Mg-1Gd-1Y-1Zn | 时效 | 500℃*24h+200℃*72h | 128 | 211 | 1.9 |  |  | LPSO |  | 基面 |  |  |  | LPSO23.2% |  | 含LPSO相的Mg-Gd-Y-Zn系镁合金组织与性能的研究 - 中国知网 (cnki.net)
Mg-1Gd-1Y-1.5Zn | 铸造 |  | 113 | 193 | 2.9 |  |  | LPSO(Mg86.7Gd5.7Y3.9Zn4.7at%)+W(Mg63.5Gd14.6Y5.1Zn16.8at%) | W相：长条状/颗粒状；LPSO相网状分布块状 | 基面 |  |  |  | LPSO28.1%，W1.3% |  | 含LPSO相的Mg-Gd-Y-Zn系镁合金组织与性能的研究 - 中国知网 (cnki.net)
Mg-1Gd-1Y-1.5Zn | 固溶 | 500℃*24h | 141 | 252 | 3.5 |  |  | LPSO | 块状 | 基面 |  |  |  | LPSO26.5% |  | 含LPSO相的Mg-Gd-Y-Zn系镁合金组织与性能的研究 - 中国知网 (cnki.net)
Mg-1Gd-1Y-1.5Zn | 时效 | 500℃*24h+200℃*72h | 124 | 210 | 3.6 |  |  | LPSO |  | 基面 |  |  |  | LPSO27.9% |  | 含LPSO相的Mg-Gd-Y-Zn系镁合金组织与性能的研究 - 中国知网 (cnki.net)
Mg-1Gd-1Y-2Zn | 铸造 |  | 110 | 189 | 2.6 |  |  | LPSO(Mg84.9Gd6.5Y4.6Zn4.0at%)+W(Mg59.8Gd13.8Y8.9Zn17.5at%) | W相：鱼骨状；LPSO相网状分布块状 | 基面 |  |  |  | LPSO25.2%,W3.9% |  | 含LPSO相的Mg-Gd-Y-Zn系镁合金组织与性能的研究 - 中国知网 (cnki.net)
Mg-1Gd-1Y-2Zn | 固溶 | 500℃*24h | 145 | 265 | 3.3 |  |  | LPSO+W | W：颗粒状，LPSO：块状 | 基面 | LPSO：[10-10] |  | W相：1μm | LPSO22.8%,W0.9% |  | 含LPSO相的Mg-Gd-Y-Zn系镁合金组织与性能的研究 - 中国知网 (cnki.net)
Mg-1Gd-1Y-2Zn | 时效 | 500℃*24h+200℃*72h | 117 | 199 | 2.8 |  |  | LPSO+W | W：鱼骨状+颗粒状，LPSO：块状 | 基面 |  |  |  | LPSO24.6%,W2.6% |  | 含LPSO相的Mg-Gd-Y-Zn系镁合金组织与性能的研究 - 中国知网 (cnki.net)
Mg-1Gd-1Y-1Zn | 铸态直接挤压，挤压比10 |  | 175 | 306 | 8.3 | 9.89 |  | LPSO |  | 基面 |  |  |  | LPSO23.3% |  | 含LPSO相的Mg-Gd-Y-Zn系镁合金组织与性能的研究 - 中国知网 (cnki.net)
Mg-1Gd-1Y-1.5Zn | 铸态直接挤压，挤压比10 |  | 198 | 327 | 8 | 8.76 |  | LPSO+W |  | 基面 |  |  |  | LPSO26.62%,W3.45% |  | 含LPSO相的Mg-Gd-Y-Zn系镁合金组织与性能的研究 - 中国知网 (cnki.net)
Mg-1Gd-1Y-2Zn | 铸态直接挤压，挤压比10 |  | 205 | 323 | 7.1 | 8.23 |  | LPSO+W |  | 基面 |  |  |  | LPSO25.23%W9.48% |  | 含LPSO相的Mg-Gd-Y-Zn系镁合金组织与性能的研究 - 中国知网 (cnki.net)
Mg-1Gd-1Y-1Zn | 固溶后挤压，挤压比10 | 500℃*24h | 262 | 360 | 6.5 | 3.08 |  | LPSO |  | 基面 |  |  |  | LPSO21.5% |  | 含LPSO相的Mg-Gd-Y-Zn系镁合金组织与性能的研究 - 中国知网 (cnki.net)
Mg-1Gd-1Y-1.5Zn | 固溶后挤压，挤压比10 | 500℃*24h | 229 | 336 | 4.8 | 6.54 |  | LPSO+W |  | 基面 |  |  |  | LPSO25.19%,W2.86% |  | 含LPSO相的Mg-Gd-Y-Zn系镁合金组织与性能的研究 - 中国知网 (cnki.net)
Mg-1Gd-1Y-2Zn | 固溶后挤压，挤压比10 | 500℃*24h | 213 | 334 | 7.5 | 8.49 |  | LPSO+W |  | 基面 |  |  |  | LPSO22.86%,W8.59% |  | 含LPSO相的Mg-Gd-Y-Zn系镁合金组织与性能的研究 - 中国知网 (cnki.net)
Mg-1Gd-1Y-1Zn-0.1Ce | 固溶后挤压，挤压比10 | 500℃*24h | 268 | 345 | 2.9 | 8.59 |  | LPSO+Ce(Mg,Zn)12 | Ce(Mg,Zn)12：长条状 | 基面 |  |  |  | LPSO22.56%,化合物相2.12% |  | 含LPSO相的Mg-Gd-Y-Zn系镁合金组织与性能的研究 - 中国知网 (cnki.net)
Mg-1Gd-1Y-1Zn-0.2Ce | 固溶后挤压，挤压比10 | 500℃*24h | 273 | 363 | 4.2 | 6.85 |  | LPSO+Ce(Mg,Zn)12 | Ce(Mg,Zn)12：长条状 | 基面 |  |  |  | LPSO23.79%,化合物相4.68% |  | 含LPSO相的Mg-Gd-Y-Zn系镁合金组织与性能的研究 - 中国知网 (cnki.net)
Mg-1Gd-1Y-1Zn-0.3Ce | 固溶后挤压，挤压比10 | 500℃*24h | 286 | 355 | 2.5 | 4.36 |  | LPSO+Ce(Mg,Zn)12 | Ce(Mg,Zn)12：长条状 | 基面 |  |  |  | LPSO23.98%,化合物相7.28% |  | 含LPSO相的Mg-Gd-Y-Zn系镁合金组织与性能的研究 - 中国知网 (cnki.net)
Mg-1Gd-1Y-1Zn-0.1La | 固溶后挤压，挤压比10 | 500℃*24h | 286 | 369 | 4.2 | 7.39 |  | LPSO+La(Mg,Zn)12 | La(Mg,Zn)12：长条状 | 基面 |  |  |  | LPSO23.78%,化合物相3.42% |  | 含LPSO相的Mg-Gd-Y-Zn系镁合金组织与性能的研究 - 中国知网 (cnki.net)
Mg-1Gd-1Y-1Zn-0.2La | 固溶后挤压，挤压比10 | 500℃*24h | 308 | 379 | 4.8 | 5.24 |  | LPSO+La(Mg,Zn)12 | La(Mg,Zn)12：长条状 | 基面 |  |  |  | LPSO22.79%,化合物相7.56% |  | 含LPSO相的Mg-Gd-Y-Zn系镁合金组织与性能的研究 - 中国知网 (cnki.net)
Mg-1Gd-1Y-1Zn-0.3La | 固溶后挤压，挤压比10 | 500℃*24h | 326 | 391 | 4.6 | 3.86 |  | LPSO+La(Mg,Zn)12 | La(Mg,Zn)12：长条状 | 基面 |  |  |  | LPSO23.16%,化合物相12.82% |  | 含LPSO相的Mg-Gd-Y-Zn系镁合金组织与性能的研究 - 中国知网 (cnki.net)
Mg-9Gd-2Y-0.5Zr | 铸造 | 525℃*6h+225℃*10h |  | 225 | 4.8 | 52.38 | [9 empty] | 高强度Mg-Gd-Y-Zr合金组织和抗蠕变性能研究 - 中国知网 (cnki.net)
Mg-11Gd-2Y-0.5Zr | 铸造 | 525℃*6h+225℃*10h |  | 255 | 2.5 | 36.16 | [9 empty] | 高强度Mg-Gd-Y-Zr合金组织和抗蠕变性能研究 - 中国知网 (cnki.net)
Mg-13Gd-2Y-0.5Zr | 铸造 | 525℃*6h+225℃*10h |  | 260 | 4.5 | 23.68 |  | β' | 花瓣状（柱面相） | 柱面 | (100)β'//(1-210)α，[001]β'//[0001]α | 0.21nm | 41nm |  |  | 高强度Mg-Gd-Y-Zr合金组织和抗蠕变性能研究 - 中国知网 (cnki.net)
Mg-15Gd-2Y-0.5Zr | 铸造 | 525℃*6h+225℃*10h |  | 245 | 2.3 | 56.26 | [9 empty] | 高强度Mg-Gd-Y-Zr合金组织和抗蠕变性能研究 - 中国知网 (cnki.net)
Mg-8Gd-4Y-0.6Zn-0.5Zr | 铸造 |  | 147 | 174 | 2 | 111 |  | (Mg,Zn)3(Gd,Y)+Mg24(Gd,Y)5 | 颗粒 | [6 empty] | Mg-8Gd-4Y-xZn合金组织结构和强韧化协同调控研究 - 中国知网 (cnki.net)
Mg-8Gd-4Y-1.1Zn-0.5Zr | 铸造 |  | 150 | 182 | 2.2 | 68 |  | Mg24(Gd,Y)5+LPSO(Mg10REZn) | 颗粒+片层 | 基面 | [5 empty] | Mg-8Gd-4Y-xZn合金组织结构和强韧化协同调控研究 - 中国知网 (cnki.net)
Mg-8Gd-4Y-1.6Zn-0.5Zr | 铸造 |  | 151 | 194 | 3 | 66 |  | LPSO(Mg10REZn)+Mg24(Gd,Y)5 | 颗粒+片层 | 基面 | [5 empty] | Mg-8Gd-4Y-xZn合金组织结构和强韧化协同调控研究 - 中国知网 (cnki.net)
Mg-8Gd-4Y-0.6Zn-0.5Zr | 挤压 | 460℃挤压 | 251 | 327 | 18.5 | 8.3 | [9 empty] | Mg-8Gd-4Y-xZn合金组织结构和强韧化协同调控研究 - 中国知网 (cnki.net)
Mg-8Gd-4Y-1.1Zn-0.5Zr | 挤压 | 460℃挤压 | 289 | 350 | 17 | 3.6 | [9 empty] | Mg-8Gd-4Y-xZn合金组织结构和强韧化协同调控研究 - 中国知网 (cnki.net)
Mg-8Gd-4Y-1.6Zn-0.5Zr | 挤压 | 460℃挤压 | 278 | 350 | 16.5 | 4.2 | [9 empty] | Mg-8Gd-4Y-xZn合金组织结构和强韧化协同调控研究 - 中国知网 (cnki.net)
Mg-8Gd-4Y-0.6Zn-0.5Zr | 挤压 | 460℃挤压+200℃时效72h | 357 | 435 | 8 | [10 empty] | Mg-8Gd-4Y-xZn合金组织结构和强韧化协同调控研究 - 中国知网 (cnki.net)
Mg-8Gd-4Y-1.1Zn-0.5Zr | 挤压 | 460℃挤压+200℃时效72h | 379 | 453 | 10.5 | [10 empty] | Mg-8Gd-4Y-xZn合金组织结构和强韧化协同调控研究 - 中国知网 (cnki.net)
Mg-8Gd-4Y-1.6Zn-0.5Zr | 挤压 | 460℃挤压+200℃时效72h | 395 | 458 | 10.5 |  |  | β' |  | 柱面 | [5 empty] | Mg-8Gd-4Y-xZn合金组织结构和强韧化协同调控研究 - 中国知网 (cnki.net)
Mg-8.5Gd-4.5Y-0.4Zr | 铸造 |  | 229 | 185 | 1.5 | 100 | [9 empty] | Mg-Gd-Y-xZn-Zr镁合金组织与性能研究 - 中国知网 (cnki.net)
Mg-8.5Gd-4.5Y-0.7Zn-0.4Zr | 铸造 |  | 202 | 182 | 1 | 50 | [9 empty] | Mg-Gd-Y-xZn-Zr镁合金组织与性能研究 - 中国知网 (cnki.net)
Mg-8.5Gd-4.5Y-1.5Zn-0.4Zr | 铸造 |  | 218 | 169 | 1.5 | 45 | [9 empty] | Mg-Gd-Y-xZn-Zr镁合金组织与性能研究 - 中国知网 (cnki.net)
Mg-8.5Gd-4.5Y-3.3Zn-0.4Zr | 铸造 |  | 222 | 160 | 4.5 | 40 | [9 empty] | Mg-Gd-Y-xZn-Zr镁合金组织与性能研究 - 中国知网 (cnki.net)
Mg-8.5Gd-4.5Y-0.4Zr | 铸造 | 500℃*12h | 235 | 205 | 3 | [10 empty] | Mg-Gd-Y-xZn-Zr镁合金组织与性能研究 - 中国知网 (cnki.net)
Mg-8.5Gd-4.5Y-0.7Zn-0.4Zr | 铸造 | 510℃*8h | 213 | 195 | 3.5 | 110 | [9 empty] | Mg-Gd-Y-xZn-Zr镁合金组织与性能研究 - 中国知网 (cnki.net)
Mg-8.5Gd-4.5Y-1.5Zn-0.4Zr | 铸造 | 510℃*16h | 209 | 181 | 4.5 | 80 | [9 empty] | Mg-Gd-Y-xZn-Zr镁合金组织与性能研究 - 中国知网 (cnki.net)
Mg-8.5Gd-4.5Y-3.3Zn-0.4Zr | 铸造 | 500℃*8h | 198 | 169 | 6 | 35 | [9 empty] | Mg-Gd-Y-xZn-Zr镁合金组织与性能研究 - 中国知网 (cnki.net)
Mg-8.5Gd-4.5Y-0.4Zr | 挤压 |  | 331 | 245 | 18 | 7.9 | [9 empty] | Mg-Gd-Y-xZn-Zr镁合金组织与性能研究 - 中国知网 (cnki.net)
Mg-8.5Gd-4.5Y-0.7Zn-0.4Zr | 挤压 |  | 369 | 305 | 18.5 | 4.9 |  | LPSO(14H) | 片层 | 基面 |  |  | 微米级 |  |  | Mg-Gd-Y-xZn-Zr镁合金组织与性能研究 - 中国知网 (cnki.net)
Mg-8.5Gd-4.5Y-1.5Zn-0.4Zr | 挤压 |  | 366 | 291 | 17.5 | 5.9 |  | LPSO(18R) | 片层 | 基面 |  |  | 微米级 |  |  | Mg-Gd-Y-xZn-Zr镁合金组织与性能研究 - 中国知网 (cnki.net)
Mg-8.5Gd-4.5Y-3.3Zn-0.4Zr | 挤压 |  | 341 | 230 | 17 | 5.7 |  | LPSO | 片层 | 基面 | [5 empty] | Mg-Gd-Y-xZn-Zr镁合金组织与性能研究 - 中国知网 (cnki.net)
Mg-8.5Gd-4.5Y-0.4Zr | 挤压 | 时效 | 459 | 332 | 4.5 |  |  | β'+β'' | [7 empty] | Mg-Gd-Y-xZn-Zr镁合金组织与性能研究 - 中国知网 (cnki.net)
Mg-8.5Gd-4.5Y-0.7Zn-0.4Zr | 挤压 | 时效 | 468 | 378 | 8.5 |  |  | β' | 等轴 |  |  |  | 8nm |  |  | Mg-Gd-Y-xZn-Zr镁合金组织与性能研究 - 中国知网 (cnki.net)
Mg-8.5Gd-4.5Y-1.5Zn-0.4Zr | 挤压 | 时效 | 449 | 362 | 8.5 | [10 empty] | Mg-Gd-Y-xZn-Zr镁合金组织与性能研究 - 中国知网 (cnki.net)
Mg-8.5Gd-4.5Y-3.3Zn-0.4Zr | 挤压 | 时效 | 346 | 239 | 17.5 | [10 empty] | Mg-Gd-Y-xZn-Zr镁合金组织与性能研究 - 中国知网 (cnki.net)
Mg-6Zn-1Mn | 挤压 |  | 208 | 306 | 12.4 | 8.2 | [7 empty] | 3.9% |  | Gd元素对Mg-Zn-Mn系变形镁合金组织与性能的影响研究 - 中国知网 (cnki.net)
Mg-6Zn-1Mn-0.2Gd | 挤压 |  | 235 | 317 | 16.7 | 5.6 | [7 empty] | 5.5% |  | Gd元素对Mg-Zn-Mn系变形镁合金组织与性能的影响研究 - 中国知网 (cnki.net)
Mg-6Zn-1Mn-1Gd | 挤压 |  | 263 | 338 | 18.1 | 3.6 | [7 empty] | 7.6% |  | Gd元素对Mg-Zn-Mn系变形镁合金组织与性能的影响研究 - 中国知网 (cnki.net)
Mg-6Zn-1Mn-3Gd | 挤压 |  | 305 | 354 | 15.7 | 2.4 | [7 empty] | 9.2% |  | Gd元素对Mg-Zn-Mn系变形镁合金组织与性能的影响研究 - 中国知网 (cnki.net)
Mg-6Gd-3Y-1Zn-0.4Zr | 铸造 |  |  |  |  | 41.14 |  | Mg3(GdYZn)+Mg12(GdY)Zn+LPSO(Mg12(GdY)Zn) | [5 empty] | 11.41% |  | Mg-Gd-Y-Zn-Zr-xAg合金锻造变形及时效强化行为研究 - 中国知网 (cnki.net)
Mg-6Gd-3Y-1Zn-0.4Zr-0.1Ag | 铸造 |  |  |  |  | 40.39 |  | Mg3(GdYZn)+Mg12(GdY)Zn | [5 empty] | 10.73% |  | Mg-Gd-Y-Zn-Zr-xAg合金锻造变形及时效强化行为研究 - 中国知网 (cnki.net)
Mg-6Gd-3Y-1Zn-0.4Zr-0.3Ag | 铸造 |  |  |  |  | 40.53 |  | Mg3(GdYZn)+Mg12(GdY)Zn | [5 empty] | 9.27% |  | Mg-Gd-Y-Zn-Zr-xAg合金锻造变形及时效强化行为研究 - 中国知网 (cnki.net)
Mg-6Gd-3Y-1Zn-0.4Zr-0.5Ag | 铸造 |  |  |  |  | 39.25 |  | Mg3(GdYZn)+Mg12(GdY)Zn | [5 empty] | 8.36% |  | Mg-Gd-Y-Zn-Zr-xAg合金锻造变形及时效强化行为研究 - 中国知网 (cnki.net)
Mg-6Gd-3Y-1Zn-0.4Zr-0.7Ag | 铸造 |  |  |  |  | 38.56 |  | Mg3(GdYZn)+Mg12(GdY)Zn | [5 empty] | 7.12% |  | Mg-Gd-Y-Zn-Zr-xAg合金锻造变形及时效强化行为研究 - 中国知网 (cnki.net)
Mg-6Gd-3Y-1Zn-0.4Zr | 铸造 | 510℃*24h均匀化 | 136 | 225 | 9.5 | 43.41 |  | Mg12(GdY)Zn | [5 empty] | 6.22% |  | Mg-Gd-Y-Zn-Zr-xAg合金锻造变形及时效强化行为研究 - 中国知网 (cnki.net)
Mg-6Gd-3Y-1Zn-0.4Zr-0.1Ag | 铸造 | 510℃*24h均匀化 | 141 | 232 | 9.3 | 43.68 |  | Mg12(GdY)Zn | [5 empty] | 5.93% |  | Mg-Gd-Y-Zn-Zr-xAg合金锻造变形及时效强化行为研究 - 中国知网 (cnki.net)
Mg-6Gd-3Y-1Zn-0.4Zr-0.3Ag | 铸造 | 510℃*24h均匀化 | 156 | 260 | 9.2 | 42.16 |  | Mg12(GdY)Zn | [5 empty] | 4.64% |  | Mg-Gd-Y-Zn-Zr-xAg合金锻造变形及时效强化行为研究 - 中国知网 (cnki.net)
Mg-6Gd-3Y-1Zn-0.4Zr-0.5Ag | 铸造 | 510℃*24h均匀化 | 159 | 264 | 9.2 | 42.09 |  | Mg12(GdY)Zn | [5 empty] | 4.28% |  | Mg-Gd-Y-Zn-Zr-xAg合金锻造变形及时效强化行为研究 - 中国知网 (cnki.net)
Mg-6Gd-3Y-1Zn-0.4Zr-0.7Ag | 铸造 | 510℃*24h均匀化 | 161 | 268 | 9.6 | 41.77 |  | Mg12(GdY)Zn | [5 empty] | 3.93% |  | Mg-Gd-Y-Zn-Zr-xAg合金锻造变形及时效强化行为研究 - 中国知网 (cnki.net)
Mg-6Gd-3Y-1Zn-0.4Zr | 铸造 | 峰时效 | 184 | 250 | 3.3 |  |  | β'+14H LPSO | 椭圆状相(β')+片层状相(LPSO) |  |  | β':8.02nm | β':22.013nm | β':0.23% |  | Mg-Gd-Y-Zn-Zr-xAg合金锻造变形及时效强化行为研究 - 中国知网 (cnki.net)
Mg-6Gd-3Y-1Zn-0.4Zr-0.1Ag | 铸造 | 峰时效 | 190 | 258 | 3.5 |  |  | β'+15H LPSO | 椭圆状相(β')+片层状相(LPSO) | [6 empty] | Mg-Gd-Y-Zn-Zr-xAg合金锻造变形及时效强化行为研究 - 中国知网 (cnki.net)
Mg-6Gd-3Y-1Zn-0.4Zr-0.3Ag | 铸造 | 峰时效 | 218 | 290 | 4.4 |  |  | β'+14H LPSO+γ'' | 椭圆状相(β')+片层状相(LPSO)+纳米级盘状相（γ''） | γ''((0001)γ′′ // (0001)α , <112̅0> γ′′ // <011̅0>) |  | β':6.81,γ'':0.5nm | β':15.67γ'':40nm | β':0.18%,γ':0.07% |  | Mg-Gd-Y-Zn-Zr-xAg合金锻造变形及时效强化行为研究 - 中国知网 (cnki.net)
Mg-6Gd-3Y-1Zn-0.4Zr-0.5Ag | 铸造 | 峰时效 | 221 | 293 | 4.6 |  |  | β'+14H LPSO+γ'' | 椭圆状相(β')+片层状相(LPSO)+纳米级盘状相（γ''） | γ''((0001)γ′′ // (0001)α , <112̅0> γ′′ // <011̅0>) |  | γ'':0.5nm | γ'':40nm |  |  | Mg-Gd-Y-Zn-Zr-xAg合金锻造变形及时效强化行为研究 - 中国知网 (cnki.net)
Mg-6Gd-3Y-1Zn-0.4Zr-0.7Ag | 铸造 | 峰时效 | 223 | 295 | 4.5 |  |  | β'+14H LPSO+γ'' | 椭圆状相(β')+片层状相(LPSO)+纳米级盘状相（γ''） | γ''((0001)γ′′ // (0001)α , <112̅0> γ′′ // <011̅0>) |  | γ'':0.5nm | γ'':40nm |  |  | Mg-Gd-Y-Zn-Zr-xAg合金锻造变形及时效强化行为研究 - 中国知网 (cnki.net)
Mg-6Gd-1Sm-0.5Zr | 铸造 |  | 152 | 170 | 3.8 | 35 |  | Mg5Gd | 颗粒状fcc | [5 empty] | 晶界 断续分布 | Mg-Gd(-Y-Sm-Zr)耐热镁合金组织和性能研究 - 中国知网 (cnki.net)
Mg-9Gd-1Sm-0.5Zr | 铸造 |  | 180 | 215 | 2.6 | 33 |  | Mg5Gd | 网状fcc | [5 empty] | 晶界 | Mg-Gd(-Y-Sm-Zr)耐热镁合金组织和性能研究 - 中国知网 (cnki.net)
Mg-12Gd-1Sm-0.5Zr | 铸造 |  | 195 | 225 | 2.4 | 31 |  | Mg5Gd+少量Mg41Sm | 网状fcc | [5 empty] | 晶界 | Mg-Gd(-Y-Sm-Zr)耐热镁合金组织和性能研究 - 中国知网 (cnki.net)
Mg-15Gd-1Sm-0.5Zr | 铸造 |  | 160 | 205 | 2 | 23 |  | Mg5Gd+少量Mg41Sm | 网状fcc | [5 empty] | 晶界 连续分布 | Mg-Gd(-Y-Sm-Zr)耐热镁合金组织和性能研究 - 中国知网 (cnki.net)
Mg-6Gd-1Sm-0.5Zr | 铸造 | 525℃*6h+225℃*10h | 125 | 180 | 2 | 60 |  |  | 颗粒状 | [5 empty] | 晶内+晶界 | Mg-Gd(-Y-Sm-Zr)耐热镁合金组织和性能研究 - 中国知网 (cnki.net)
Mg-9Gd-1Sm-0.5Zr | 铸造 | 525℃*6h+225℃*10h | 125 | 200 | 1.5 | 36 |  |  | 颗粒状+细条状 | [5 empty] | 晶内+晶界 | Mg-Gd(-Y-Sm-Zr)耐热镁合金组织和性能研究 - 中国知网 (cnki.net)
Mg-12Gd-1Sm-0.5Zr | 铸造 | 525℃*6h+225℃*10h | 175 | 220 | 1.2 | 40 |  | Mg5Gd+Mg41Sm | 网状 | [020]β'∥[10-10]α |  |  |  |  | 晶内+晶界 | Mg-Gd(-Y-Sm-Zr)耐热镁合金组织和性能研究 - 中国知网 (cnki.net)
Mg-15Gd-1Sm-0.5Zr | 铸造 | 525℃*6h+225℃*10h | 225 | 250 | 0.5 | 55 |  |  | 网状 | [5 empty] | 晶内+晶界 | Mg-Gd(-Y-Sm-Zr)耐热镁合金组织和性能研究 - 中国知网 (cnki.net)
Mg-12Gd-1Y-1Sm-0.5Zr | 铸造 |  | 180 | 221 | 2.6 | 31 |  | Mg5Gd+Mg24Y5+Mg41Sm5 | 断续网状 | [5 empty] | 晶界 | Mg-Gd(-Y-Sm-Zr)耐热镁合金组织和性能研究 - 中国知网 (cnki.net)
Mg-12Gd-1Y-3Sm-0.5Zr | 铸造 |  | 173 | 219 | 3.1 | 28 |  | Mg5Gd+Mg24Y5+Mg41Sm5 | 断续网状 | [5 empty] | 晶界 | Mg-Gd(-Y-Sm-Zr)耐热镁合金组织和性能研究 - 中国知网 (cnki.net)
Mg-12Gd-1Y-5Sm-0.5Zr | 铸造 |  | 153 | 186 | 2.2 | 27 |  | Mg5Gd+Mg24Y5+Mg41Sm5 | 网状 | [5 empty] | 晶界 | Mg-Gd(-Y-Sm-Zr)耐热镁合金组织和性能研究 - 中国知网 (cnki.net)
Mg-2.8Gd-0.1Zr (VK) | 铸造 |  | 179 | 260 | 3.2 | 40 |  | β(Mg5Gd) | 片层状 | [5 empty] | 晶界 | Ag对Mg-Gd（-Y）-Zr合金微观组织、力学性能和腐蚀行为的影响 - 中国知网 (cnki.net)
Mg-2.8Y-0.1Zr (WK) | 铸造 |  | 158 | 215 | 1.7 | 40 |  | β(Mg24Y5) | 块状 | [5 empty] | 晶界 | Ag对Mg-Gd（-Y）-Zr合金微观组织、力学性能和腐蚀行为的影响 - 中国知网 (cnki.net)
Mg-2.4Gd-0.4Ag-0.1Zr (VQK) | 铸造 |  | 181 | 272 | 7.3 | 20 |  | β(Mg5(Gd,Ag))+γ(Mg6.53Gd9.13Ag) | 网状 | [5 empty] | 晶界 | Ag对Mg-Gd（-Y）-Zr合金微观组织、力学性能和腐蚀行为的影响 - 中国知网 (cnki.net)
Mg-2.4Y-0.4Ag-0.1Zr (WQK) | 铸造 |  | 152 | 256 | 9.3 | 25 |  | β(Mg24(Y,Ag)5)+γ(Mg7.43Y11.6Ag) | 网状 | [5 empty] | 晶界 | Ag对Mg-Gd（-Y）-Zr合金微观组织、力学性能和腐蚀行为的影响 - 中国知网 (cnki.net)
Mg-1.6Gd-0.8Y-0.4Ag-0.1Zr (VWQK21) | 铸造 |  | 163 | 264 | 8.1 | 25 |  | β(Mg5(Gd,Y,Ag))+γ(Mg5.05Gd1.84Y9.29Ag) | 断续网状 | [5 empty] | 晶界 | Ag对Mg-Gd（-Y）-Zr合金微观组织、力学性能和腐蚀行为的影响 - 中国知网 (cnki.net)
Mg-0.8Gd-1.6Y-0.4Ag-0.1Zr (VWQK12) | 铸造 |  | 158 | 259 | 5.7 | 40 |  | β(Mg24(Gd,Y,Ag)5)+γ(Mg3.15Gd4.10Y10.92Ag) | 块状 | [5 empty] | 晶界 | Ag对Mg-Gd（-Y）-Zr合金微观组织、力学性能和腐蚀行为的影响 - 中国知网 (cnki.net)
Mg-2.8Gd-0.1Zr (VK) | 铸造 | 500℃*6h | 166 | 283 | 12.2 | 56 |  | Gd,Mg | 方块状 |  |  |  | 5μm |  | 晶内 | Ag对Mg-Gd（-Y）-Zr合金微观组织、力学性能和腐蚀行为的影响 - 中国知网 (cnki.net)
Mg-2.8Y-0.1Zr (WK) | 铸造 | 500℃*6h | 147 | 222 | 3.7 | 52 |  | Y,Mg | 细小方块 |  |  |  | 5μm |  | 晶界 | Ag对Mg-Gd（-Y）-Zr合金微观组织、力学性能和腐蚀行为的影响 - 中国知网 (cnki.net)
Mg-2.4Gd-0.4Ag-0.1Zr (VQK) | 铸造 | 500℃*6h | 155 | 296 | 19.4 | 66 |  | Gd,Mg | 方块状 |  |  |  | 1μm |  | 有晶界聚集趋势 | Ag对Mg-Gd（-Y）-Zr合金微观组织、力学性能和腐蚀行为的影响 - 中国知网 (cnki.net)
Mg-2.4Y-0.4Ag-0.1Zr (WQK) | 铸造 | 500℃*6h | 140 | 260 | 19.3 | 59 |  | Y,Mg | 方块状 |  |  |  | 5μm |  | 晶内 | Ag对Mg-Gd（-Y）-Zr合金微观组织、力学性能和腐蚀行为的影响 - 中国知网 (cnki.net)
Mg-1.6Gd-0.8Y-0.4Ag-0.1Zr (VWQK21) | 铸造 | 500℃*6h | 144 | 299 | 22 | 56 |  | Y,Gd,Mg | 方块状 | [5 empty] | 晶内 | Ag对Mg-Gd（-Y）-Zr合金微观组织、力学性能和腐蚀行为的影响 - 中国知网 (cnki.net)
Mg-0.8Gd-1.6Y-0.4Ag-0.1Zr (VWQK12) | 铸造 | 500℃*6h | 147 | 287 | 19.6 | 59 |  | Y,Gd,Mg | 方块状 | [5 empty] | 晶内 | Ag对Mg-Gd（-Y）-Zr合金微观组织、力学性能和腐蚀行为的影响 - 中国知网 (cnki.net)
Mg-2.8Gd-0.1Zr (VK) | 铸造 | 500℃*6h+200℃峰时效 | 246 | 293 | 0.4 | 73 |  | β' |  | 柱面，(100)β'// {2-1-10}α, [001]β'// [0001]α |  |  |  | 0.18 | 晶内 | Ag对Mg-Gd（-Y）-Zr合金微观组织、力学性能和腐蚀行为的影响 - 中国知网 (cnki.net)
Mg-2.8Y-0.1Zr (WK) | 铸造 | 500℃*6h+200℃峰时效 | 238 | 278 | 0.4 | 51 |  | β' |  | 柱面，(100)β'// {2-1-10}α, [001]β'// [0001]α |  |  |  | 0.19 | 晶内 | Ag对Mg-Gd（-Y）-Zr合金微观组织、力学性能和腐蚀行为的影响 - 中国知网 (cnki.net)
Mg-2.4Gd-0.4Ag-0.1Zr (VQK) | 铸造 | 500℃*6h+200℃峰时效 | 271 | 414 | 2.7 | 76 |  | β'+(γ''+γ''') |  | β'柱面，γ''+γ''基面 |  |  |  | β':0.14, (γ''+γ'''):0.05 | 晶内 | Ag对Mg-Gd（-Y）-Zr合金微观组织、力学性能和腐蚀行为的影响 - 中国知网 (cnki.net)
Mg-2.4Y-0.4Ag-0.1Zr (WQK) | 铸造 | 500℃*6h+200℃峰时效 | 217 | 309 | 2 | 72 |  | γ''+γ''' |  | β'柱面，γ''+γ''基面 |  |  |  | γ''+γ''':0.03 | 晶内 | Ag对Mg-Gd（-Y）-Zr合金微观组织、力学性能和腐蚀行为的影响 - 中国知网 (cnki.net)
Mg-1.6Gd-0.8Y-0.4Ag-0.1Zr (VWQK21) | 铸造 | 500℃*6h+200℃峰时效 | 260 | 402 | 4.2 | 59 |  | β'+(γ''+γ''') | [5 empty] | β':0.11, (γ''+γ'''):0.03 | 晶内 | Ag对Mg-Gd（-Y）-Zr合金微观组织、力学性能和腐蚀行为的影响 - 中国知网 (cnki.net)
Mg-0.8Gd-1.6Y-0.4Ag-0.1Zr (VWQK12) | 铸造 | 500℃*6h+200℃峰时效 | 256 | 359 | 1 | 63 |  | β'+(γ''+γ''') | [5 empty] | β':0.10, (γ''+γ'''):0.02 | 晶内 | Ag对Mg-Gd（-Y）-Zr合金微观组织、力学性能和腐蚀行为的影响 - 中国知网 (cnki.net)
Mg-15Gd-0.4Zr (G15K) | 铸造 |  | 169 | 251 | 5.7 | 40 |  | Mg5Gd | [5 empty] | 6.3%(面积比) | 晶界 | 高强度Mg-Gd-Zn系镁合金的研发及强化机理研究 - 中国知网 (cnki.net)
Mg-15Gd-1Zn-0.4Zr (GZ151K) | 铸造 |  | 184 | 277 | 4.8 | 29 |  | LPSO+(Mg, Zn)3Gd | [5 empty] | (Mg, Zn)3Gd: 9.7%(面积比) | 晶界 | 高强度Mg-Gd-Zn系镁合金的研发及强化机理研究 - 中国知网 (cnki.net)
Mg-15Gd-0.4Zr (G15K) | 铸造 | 520℃*12h | 132 | 238 | 10.1 | 157 | [9 empty] | 高强度Mg-Gd-Zn系镁合金的研发及强化机理研究 - 中国知网 (cnki.net)
Mg-15Gd-1Zn-0.4Zr (GZ151K) | 铸造 | 520℃*12h | 176 | 303 | 13.9 | 40 |  | (Mg, Zn)3Gd+Zn2Zr3（类似γ') | (Mg, Zn)3Gd:块状，Zn2Zr3棒状 |  |  |  |  | 3.7%(面积比) | (Mg, Zn)3Gd晶界，Zn2Zr3晶内 | 高强度Mg-Gd-Zn系镁合金的研发及强化机理研究 - 中国知网 (cnki.net)
Mg-15Gd-0.4Zr (G15K) | 铸造 | 520℃*12h+200℃峰时效 | 232 | 296 | 0.6 |  |  | β' |  | β':(010)β′//(21̅1̅0)α，[001]β′//[0001]α |  |  | 6.2nm |  | 晶内 | 高强度Mg-Gd-Zn系镁合金的研发及强化机理研究 - 中国知网 (cnki.net)
Mg-15Gd-1Zn-0.4Zr (GZ151K) | 铸造 | 520℃*12h+200℃峰时效 | 288 | 405 | 2.9 |  |  | β'+γ'+(Mg, Zn)3Gd |  | γ':(0001)γ′//(0001)α,[21̅1̅0]γ′//[21̅1̅0]α |  | γ': 1.6nm | β': 8.6nm |  | β'+γ'晶内，(Mg, Zn)3Gd晶界 | 高强度Mg-Gd-Zn系镁合金的研发及强化机理研究 - 中国知网 (cnki.net)
Mg-15Gd-1Zn (GZ151) | 铸造 |  | 168 | 240 | 3.6 | 48 |  | (Mg, Zn)3Gd | [6 empty] | 晶界 | 高强度Mg-Gd-Zn系镁合金的研发及强化机理研究 - 中国知网 (cnki.net)
Mg-15Gd-1Zn-0.4Mn (GZ151M) | 铸造 |  | 186 | 240 | 2.1 | 46 |  | (Mg, Zn)3Gd | [6 empty] | 晶界 | 高强度Mg-Gd-Zn系镁合金的研发及强化机理研究 - 中国知网 (cnki.net)
Mg-15Gd-1Zn (GZ151) | 铸造 | 520℃*12h | 133 | 224 | 3.4 | 110 |  | (Mg, Zn)3Gd+14H LPSO | [5 empty] | (Mg, Zn)3Gd: 2.5%(面积比), 14H LPSO: 1.3%(面积比) | (Mg, Zn)3Gd晶界，LPSO晶内 | 高强度Mg-Gd-Zn系镁合金的研发及强化机理研究 - 中国知网 (cnki.net)
Mg-15Gd-1Zn-0.4Mn (GZ151M) | 铸造 | 520℃*12h | 143 | 271 | 8.2 | 100 |  | 14H LPSO | [5 empty] | 4%(面积比) | X晶界， LPSO晶内 | 高强度Mg-Gd-Zn系镁合金的研发及强化机理研究 - 中国知网 (cnki.net)
Mg-15Gd-1Zn (GZ151) | 铸造 | 520℃*12h+200℃峰时效 | [13 empty] | 高强度Mg-Gd-Zn系镁合金的研发及强化机理研究 - 中国知网 (cnki.net)
Mg-15Gd-1Zn-0.4Mn (GZ151M) | 铸造 | 520℃*12h+200℃峰时效 | [13 empty] | 高强度Mg-Gd-Zn系镁合金的研发及强化机理研究 - 中国知网 (cnki.net)
Mg-15Gd-1Zn (GZ151) | 挤压 |  | 247 | 370 | 13.7 | 7.1 | [9 empty] | 高强度Mg-Gd-Zn系镁合金的研发及强化机理研究 - 中国知网 (cnki.net)
Mg-15Gd-1Zn-0.4Zr (GZ151K) | 挤压 |  | 297 | 368 | 18.9 | 4.2 | [9 empty] | 高强度Mg-Gd-Zn系镁合金的研发及强化机理研究 - 中国知网 (cnki.net)
Mg-15Gd-1Zn-0.4Mn (GZ151M) | 挤压 |  | 263 | 348 | 8.2 | 12.9 | [9 empty] | 高强度Mg-Gd-Zn系镁合金的研发及强化机理研究 - 中国知网 (cnki.net)
Mg-15Gd-1Zn (GZ151) | 挤压 | 200℃峰时效 | 375 | 458 | 2.6 | 7.7 | [9 empty] | 高强度Mg-Gd-Zn系镁合金的研发及强化机理研究 - 中国知网 (cnki.net)
Mg-15Gd-1Zn-0.4Zr (GZ151K) | 挤压 | 200℃峰时效 | 379 | 461 | 2.7 | 4.5 | [9 empty] | 高强度Mg-Gd-Zn系镁合金的研发及强化机理研究 - 中国知网 (cnki.net)
Mg-15Gd-1Zn-0.4Mn (GZ151M) | 挤压 | 200℃峰时效 | 359 | 455 | 1.6 | 6.7 | [9 empty] | 高强度Mg-Gd-Zn系镁合金的研发及强化机理研究 - 中国知网 (cnki.net)
Mg-13Gd-1Y-1Zn-0.4Zr (GWZ1311K) | 铸造 |  |  |  |  | 37 |  | (Mg, Zn)3(Gd, Y)+LPSO | [6 empty] | (Mg, Zn)3(Gd,Y)晶界，LPSO晶内 | 高强度Mg-Gd-Zn系镁合金的研发及强化机理研究 - 中国知网 (cnki.net)
Mg-13Gd-1Y-1Zn-0.4Mn (GWZ1311M) | 铸造 |  |  |  |  | 47 |  | (Mg, Zn)3(Gd, Y)+LPSO | [6 empty] | (Mg, Zn)3(Gd,Y)晶界，LPSO晶内 | 高强度Mg-Gd-Zn系镁合金的研发及强化机理研究 - 中国知网 (cnki.net)
Mg-13Gd-1Y-1Zn-0.4Zr (GWZ1311K) | 铸造 | 520℃*12h |  |  |  | 38 |  | (Mg, Zn)3(Gd, Y)+LPSO | [6 empty] | (Mg, Zn)3(Gd,Y)晶界，LPSO晶内 | 高强度Mg-Gd-Zn系镁合金的研发及强化机理研究 - 中国知网 (cnki.net)
Mg-13Gd-1Y-1Zn-0.4Mn (GWZ1311M) | 铸造 | 520℃*12h |  |  |  | 96 |  | LPSO | [6 empty] | X晶界， LPSO晶内 | 高强度Mg-Gd-Zn系镁合金的研发及强化机理研究 - 中国知网 (cnki.net)
Mg-13Gd-1Y-1Zn-0.4Zr (GWZ1311K) | 挤压 |  | 297 | 370 | 15 | 3.00（细晶） | [9 empty] | 高强度Mg-Gd-Zn系镁合金的研发及强化机理研究 - 中国知网 (cnki.net)
Mg-13Gd-1Y-1Zn-0.4Mn (GWZ1311M) | 挤压 |  | 314 | 398 | 14.9 | 0.88（细晶） | [9 empty] | 高强度Mg-Gd-Zn系镁合金的研发及强化机理研究 - 中国知网 (cnki.net)
Mg-13Gd-1Y-1Zn-0.4Zr (GWZ1311K) | 挤压 | 200℃峰时效 | 377 | 459 | 3.9 | [10 empty] | 高强度Mg-Gd-Zn系镁合金的研发及强化机理研究 - 中国知网 (cnki.net)
Mg-13Gd-1Y-1Zn-0.4Mn (GWZ1311M) | 挤压 | 200℃峰时效 | 414 | 511 | 4.7 | [10 empty] | 高强度Mg-Gd-Zn系镁合金的研发及强化机理研究 - 中国知网 (cnki.net)
Mg-15.2Gd-1.5Zn-0.3Zr | 铸造 |  | 133 | 214 | 5.3 | 110 |  | Mg3(Gd,Zn) | [6 empty] | Mg3(Gd,Zn)晶界 | 新型超高强Mg-Gd-Y-Zn-Zr合金的成分设计及热处理工艺优化 - 中国知网 (cnki.net)
Mg-12.7Gd-2.6Y-1.6Zn-0.4Zr | 铸造 |  | 139 | 229 | 5.7 | 80 |  | Mg3(Gd,Y,Zn) | [6 empty] | Mg3(Gd,Y,Zn)晶界 | 新型超高强Mg-Gd-Y-Zn-Zr合金的成分设计及热处理工艺优化 - 中国知网 (cnki.net)
Mg-10.4Gd-4.5Y-1.7Zn-0.4Zr | 铸造 |  | 149 | 232 | 3.4 | 110 |  | Mg3(Gd,Y,Zn) | [6 empty] | Mg3(Gd,Y,Zn)晶界 | 新型超高强Mg-Gd-Y-Zn-Zr合金的成分设计及热处理工艺优化 - 中国知网 (cnki.net)
Mg-9.7Gd-5.8Y-1.6Zn-0.3Z | 铸造 |  | 156 | 226 | 2.1 | 40 |  | Mg3(Gd,Y,Zn) | [6 empty] | Mg3(Gd,Y,Zn)晶界 | 新型超高强Mg-Gd-Y-Zn-Zr合金的成分设计及热处理工艺优化 - 中国知网 (cnki.net)
Mg-7.5Gd-7.4Y-1.4Zn-0.3Zr | 铸造 |  | 153 | 204 | 1 | 80 |  | Mg24(Gd,Y,Zn)5+LPSO | [6 empty] | Mg24(Gd,Y,Zn)5晶界+LPSO晶内 | 新型超高强Mg-Gd-Y-Zn-Zr合金的成分设计及热处理工艺优化 - 中国知网 (cnki.net)
Mg-6.1Gd-9.1Y-1.6zn-0.4Zr | 铸造 |  | 151 | 197 | 0.9 | 90 |  | Mg24(Gd,Y,Zn)5+18R-LPSO | [6 empty] | Mg24(Gd,Y,Zn)5晶界+18R-LPSO晶内 | 新型超高强Mg-Gd-Y-Zn-Zr合金的成分设计及热处理工艺优化 - 中国知网 (cnki.net)
Mg-4.9Gd-10.5Y-1.6Zn-0.3Zr | 铸造 |  | 162 | 217 | 1 | 60 |  | Mg24(Gd,Y,Zn)5+18R-LPSO | [6 empty] | Mg24(Gd,Y,Zn)5晶界+18R-LPSO晶内 | 新型超高强Mg-Gd-Y-Zn-Zr合金的成分设计及热处理工艺优化 - 中国知网 (cnki.net)
Mg-11.8Gd-4.6Y-1.6Zn-0.4Zr | 铸造 |  | 158 | 193 | 1 | 70 | [9 empty] | 新型超高强Mg-Gd-Y-Zn-Zr合金的成分设计及热处理工艺优化 - 中国知网 (cnki.net)
Mg-13.6Gd-4.9Y-1.7Zn-0.4Zr | 铸造 |  | 171 | 183 | 0.6 | 90 | [9 empty] | 新型超高强Mg-Gd-Y-Zn-Zr合金的成分设计及热处理工艺优化 - 中国知网 (cnki.net)
Mg-12.9Gd-3.6Y-1.7Zn-0.4Zr | 铸造 |  | 177 | 254 | 3.1 | 70 | [9 empty] | 新型超高强Mg-Gd-Y-Zn-Zr合金的成分设计及热处理工艺优化 - 中国知网 (cnki.net)
Mg-12.6Gd-5.2Y-1.7Zn-0.4Zr | 铸造 |  | 171 | 187 | 0.7 | 80 | [9 empty] | 新型超高强Mg-Gd-Y-Zn-Zr合金的成分设计及热处理工艺优化 - 中国知网 (cnki.net)
Mg-10Gd-6Y-1.6Zn | 挤压 |  | 380 | 322 | 7 | 9 | [9 empty] | 高性能Mg-Gd-Y-Zn-Mn合金组织与力学性能研究 - 中国知网 (cnki.net)
Mg-10Gd-6Y-1.6Zn-0.4Mn | 挤压 |  | 368 | 280 | 3 | 5 | [9 empty] | 高性能Mg-Gd-Y-Zn-Mn合金组织与力学性能研究 - 中国知网 (cnki.net)
Mg-10Gd-6Y-1.6Zn-0.8Mn | 挤压 |  | 386 | 313 | 10 | 4 | [9 empty] | 高性能Mg-Gd-Y-Zn-Mn合金组织与力学性能研究 - 中国知网 (cnki.net)
Mg-10Gd-6Y-1.6Zn-1.2Mn | 挤压 |  | 389 | 293 | 7 | 5 | [9 empty] | 高性能Mg-Gd-Y-Zn-Mn合金组织与力学性能研究 - 中国知网 (cnki.net)
Mg-10Gd-6Y-1.6Zn-1.6Mn | 挤压 |  | 391 | 315 | 6 | 5 | [9 empty] | 高性能Mg-Gd-Y-Zn-Mn合金组织与力学性能研究 - 中国知网 (cnki.net)
Mg-10Gd-6Y-1.6Zn-2Mn | 挤压 |  | 393 | 326 | 5 | 6 | [9 empty] | 高性能Mg-Gd-Y-Zn-Mn合金组织与力学性能研究 - 中国知网 (cnki.net)
Mg-1Gd-1Y-0.2Zn | 挤压 |  | 243.24 | 329.59 | 14.32 | 7.2 | [9 empty] | Ca及Yb的添加对Mg-Gd-Y-Zn合金组织、力学性能及阻燃性能的影响 - 中国知网 (cnki.net)
Mg-1Gd-1Y-0.2Zn-0.3Ca | 挤压 |  | 264.52 | 329.45 | 9.42 | 2.7 | [9 empty] | Ca及Yb的添加对Mg-Gd-Y-Zn合金组织、力学性能及阻燃性能的影响 - 中国知网 (cnki.net)
Mg-1Gd-1Y-0.2Zn-0.6Ca | 挤压 |  | 276.97 | 333.71 | 9.13 | 2.8 | [9 empty] | Ca及Yb的添加对Mg-Gd-Y-Zn合金组织、力学性能及阻燃性能的影响 - 中国知网 (cnki.net)
Mg-1Gd-1Y-0.2Zn-0.9Ca | 挤压 |  | 279.57 | 337.19 | 6.64 | 2.5 | [9 empty] | Ca及Yb的添加对Mg-Gd-Y-Zn合金组织、力学性能及阻燃性能的影响 - 中国知网 (cnki.net)
Mg-1Gd-1Y-0.2Zn-1.2Ca | 挤压 |  | 263.27 | 350.61 | 12.82 | 4.4 | [9 empty] | Ca及Yb的添加对Mg-Gd-Y-Zn合金组织、力学性能及阻燃性能的影响 - 中国知网 (cnki.net)
Mg-1Gd-1Y-0.2Zn-0.3Yb | 挤压 |  | 230.31 | 328.32 | 14.04 | 6.6 | [9 empty] | Ca及Yb的添加对Mg-Gd-Y-Zn合金组织、力学性能及阻燃性能的影响 - 中国知网 (cnki.net)
Mg-1Gd-1Y-0.2Zn-0.6Yb | 挤压 |  | 221.96 | 305.71 | 14.47 | 3.9 | [9 empty] | Ca及Yb的添加对Mg-Gd-Y-Zn合金组织、力学性能及阻燃性能的影响 - 中国知网 (cnki.net)
Mg-1Gd-1Y-0.2Zn-0.9Yb | 挤压 |  | 223.88 | 290.25 | 7.05 | 4.5 | [9 empty] | Ca及Yb的添加对Mg-Gd-Y-Zn合金组织、力学性能及阻燃性能的影响 - 中国知网 (cnki.net)
Mg-1Gd-1Y-0.2Zn-1.2Yb | 挤压 |  | 213.24 | 280.47 | 8.67 | 4.2 | [9 empty] | Ca及Yb的添加对Mg-Gd-Y-Zn合金组织、力学性能及阻燃性能的影响 - 中国知网 (cnki.net)
Mg-1Gd-1Y-0.2Zn-0.3Ca-0.6Yb | 挤压 |  | 208.97 | 270.95 | 7.01 | 4.83 | [9 empty] | Ca及Yb的添加对Mg-Gd-Y-Zn合金组织、力学性能及阻燃性能的影响 - 中国知网 (cnki.net)
Mg-1Gd-1Y-0.2Zn-0.45Ca-0.45Yb | 挤压 |  | 233.67 | 304.83 | 7.94 | 3.92 | [9 empty] | Ca及Yb的添加对Mg-Gd-Y-Zn合金组织、力学性能及阻燃性能的影响 - 中国知网 (cnki.net)
Mg-1Gd-1Y-0.2Zn-0.6Ca-0.3Yb | 挤压 |  | 23.67 | 301.17 | 8.76 | 3.81 | [9 empty] | Ca及Yb的添加对Mg-Gd-Y-Zn合金组织、力学性能及阻燃性能的影响 - 中国知网 (cnki.net)