## Sheet1
合金成分 （wt.%） | 工艺 |  | 力学性能 |  |  |  | 显微组织特征
| 变形工艺及参数 | 热处理参数（固溶，时效） | 屈服强度 | 抗拉强度 （UTS） | 延伸率 | 断裂方式 | 基体 |  | 析出相 | [5 empty] | 析出相尺寸 |  |  |  |  | Ref.（doi）
[7 empty] | 晶粒尺寸 | 固溶度 | 化学式 | 第二相体积比 | 形貌（球形，片层，杆状） | 分布 | 惯习面（基面，柱面） | 析出相间距（惯习面的间距） | 直径 | 长度 | 宽度 | 纵横比
Mg-7.6Al-0.5Zn-1Ca | 铸造-700℃-0MPa |  | 89.3 | 132.8 | 2.1 |  | 25 |  | β-Mg17Al12+Al2Ca | 6.2% | β-Mg17Al12骨骼片层+Al2Ca片层 | β-Mg17Al12晶界，Al2Ca晶界 | [7 empty] | 流变挤压铸造AZ91-Ca合金微观组织和力学行为研究 - 中国知网 (cnki.net)
Mg-7.6Al-0.5Zn-1Ca | 铸造-700℃-40MPa |  | 91.1 | 144.3 | 2.3 |  | 30 |  | β-Mg17Al12+Al2Ca | 7.6% | β-Mg17Al12弥散片层+Al2Ca片层 | β-Mg17Al12晶界，Al2Ca晶界 | [7 empty] | 流变挤压铸造AZ92-Ca合金微观组织和力学行为研究 - 中国知网 (cnki.net)
Mg-7.6Al-0.5Zn-1Ca | 铸造-700℃-80MPa |  | 94.7 | 151.6 | 2.9 |  | 15 |  | β-Mg17Al12+Al2Ca | 9.9% | β-Mg17Al12颗粒状+Al2Ca弥散片层 | β-Mg17Al12晶界，Al2Ca晶界 | [7 empty] | 流变挤压铸造AZ93-Ca合金微观组织和力学行为研究 - 中国知网 (cnki.net)
Mg-7.6Al-0.5Zn-1Ca | 铸造-700℃-120MPa |  | 94.4 | 162.5 | 3.2 |  | 10 |  | β-Mg17Al12+Al2Ca | 11.6% | β-Mg17Al12颗粒状+Al2Ca颗粒状 | β-Mg17Al12晶界，Al2Ca晶界 | [7 empty] | 流变挤压铸造AZ94-Ca合金微观组织和力学行为研究 - 中国知网 (cnki.net)
Mg-7.6Al-0.5Zn-1Ca | 铸造-650℃-120MPa |  | 92.8 | 160 | 3.2 |  |  |  | β-Mg17Al12+Al2Ca | 12.1% | [9 empty] | 流变挤压铸造AZ95-Ca合金微观组织和力学行为研究 - 中国知网 (cnki.net)
Mg-7.6Al-0.5Zn-1Ca | 铸造-600℃-120MPa |  | 102.1 | 178.2 | 3.6 |  |  |  | β-Mg17Al12+Al2Ca | 11.1% | [9 empty] | 流变挤压铸造AZ96-Ca合金微观组织和力学行为研究 - 中国知网 (cnki.net)
Mg-3Al-1Zn | 铸造 |  | 129 | 210 | 5 | 脆性解理断裂 | 68 |  | β-Mg17Al12 |  | β-Mg17Al12颗粒状 | 晶界 | [6 empty] | Mg17Al12看不清标尺，没说明白；高Nd含量Mg17Al12什么情况也没说 | AZ31-xNd镁合金熔炼、组织与性能的研究 - 中国知网 (cnki.net)
Mg-3Al-1Zn-0.3Nd | 铸造 |  | 146 | 215 | 5.6 | 准解理断裂 | 45 |  | β-Mg17Al12+Al2Nd |  | β-Mg17Al12颗粒状+Al2Nd针状 | 晶界 |  |  |  | Al2Nd 15μm | Al2Nd 1μm |  |  | AZ32-xNd镁合金熔炼、组织与性能的研究 - 中国知网 (cnki.net)
Mg-3Al-1Zn-0.6Nd | 铸造 |  | 171 | 245 | 9 | 准解理断裂 | 29 |  | β-Mg17Al12+Al2Nd+Mg12Nd |  | β-Mg17Al12颗粒状+Al2Nd针状+Mg12Nd颗粒状 | 晶界 |  |  | MgNd 3μm | Al2Nd 15μm | Al2Nd 1μm |  |  | AZ33-xNd镁合金熔炼、组织与性能的研究 - 中国知网 (cnki.net)
Mg-3Al-1Zn-0.9Nd | 铸造 |  | 154 | 225 | 7.8 | 准解理断裂 | 33 |  | β-Mg17Al12+Al2Nd+Mg12Nd |  | β-Mg17Al12颗粒状+Al2Nd针状+Mg12Nd颗粒状 | 晶界 | [6 empty] | 大于等于0.9的组织只说相组成没变，没提形貌 | AZ34-xNd镁合金熔炼、组织与性能的研究 - 中国知网 (cnki.net)
Mg-3Al-1Zn-1.2Nd | 铸造 |  | 153 | 223 | 6.9 | 准解理断裂 | 34 |  | β-Mg17Al12+Al2Nd+Mg12Nd |  | β-Mg17Al12颗粒状+Al2Nd针状+Mg12Nd颗粒状 | 晶界 | [7 empty] | AZ35-xNd镁合金熔炼、组织与性能的研究 - 中国知网 (cnki.net)
Mg-3Al-1Zn-1.5Nd | 铸造 |  | 150 | 220 | 6.3 | 准解理断裂 | 35 |  | β-Mg17Al12+Al2Nd+Mg12Nd |  | β-Mg17Al12颗粒状+Al2Nd针状+Mg12Nd颗粒状 | 晶界 | [7 empty] | AZ36-xNd镁合金熔炼、组织与性能的研究 - 中国知网 (cnki.net)
Mg-3Al-1Zn | 443K均匀化12h，95%挤压 |  | 179 | 281 | 15.4 | 韧脆混合断裂 | 26 |  | β-Mg17Al12 |  | β-Mg17Al12颗粒状 | 弥散分布 | [7 empty] | AZ37-xNd镁合金熔炼、组织与性能的研究 - 中国知网 (cnki.net)
Mg-3Al-1Zn-0.3Nd | 443K均匀化12h，95%挤压 |  | 204 | 293 | 16.7 | 韧脆混合断裂 | 14 |  | β-Mg17Al12+Al2Nd |  | β-Mg17Al12小颗粒状+Al2Nd短棒状 | 弥散分布 |  |  |  | Al2Nd 3μm | Al2Nd 1μm |  | 443k不知道是不是写错了 | AZ38-xNd镁合金熔炼、组织与性能的研究 - 中国知网 (cnki.net)
Mg-3Al-1Zn-0.6Nd | 443K均匀化12h，95%挤压 |  | 247 | 325 | 18.1 | 韧脆混合断裂 | 10 |  | β-Mg17Al12+Al2Nd+Mg12Nd |  | β-Mg17Al12小颗粒状+Al2Nd短棒状 | 弥散分布 |  |  | MgNd 2μm | Al2Nd 3μm | Al2Nd 1μm |  |  | AZ39-xNd镁合金熔炼、组织与性能的研究 - 中国知网 (cnki.net)
Mg-3Al-1Zn-0.9Nd | 443K均匀化12h，95%挤压 |  | 226 | 312 | 18.1 | 韧脆混合断裂 | 12 |  | β-Mg17Al12+Al2Nd+Mg12Nd |  | β-Mg17Al12小颗粒状+Al2Nd短棒状 | 弥散分布 | [6 empty] | 大于等于0.9的组织只说相组成没变，没提形貌 | AZ40-xNd镁合金熔炼、组织与性能的研究 - 中国知网 (cnki.net)
Mg-3Al-1Zn-1.2Nd | 443K均匀化12h，95%挤压 |  | 222 | 309 | 17.8 | 韧脆混合断裂 | 12 |  | β-Mg17Al12+Al2Nd+Mg12Nd |  | β-Mg17Al12小颗粒状+Al2Nd短棒状 | 弥散分布 | [7 empty] | AZ41-xNd镁合金熔炼、组织与性能的研究 - 中国知网 (cnki.net)
Mg-3Al-1Zn-1.5Nd | 443K均匀化12h，95%挤压 |  | 215 | 296 | 17.7 | 韧脆混合断裂 | 13 |  | β-Mg17Al12+Al2Nd+Mg12Nd |  | β-Mg17Al12小颗粒状+Al2Nd短棒状 | 弥散分布 | [7 empty] | AZ42-xNd镁合金熔炼、组织与性能的研究 - 中国知网 (cnki.net)
Mg-9Al-1Zn-0.15Gd-0.05Y | 铸造 |  | 135 | 344 | 19.7 | 压缩脆性断裂 | 50 |  | Mg17Al12+Al2Gd | 10.7% | Mg17Al12骨骼状+Al2Gd颗粒状 | 晶界 | [6 empty] | 力学性能为压缩试验 | Mg-Al-Zn-Ni-Gd-Y可溶镁合金组织与性能的研究 - 中国知网 (cnki.net)
Mg-9Al-1Zn-0.1Ni-0.15Gd-0.05Y | 铸造 |  | 138 | 349 | 20.7 | 压缩脆性断裂 | 25 |  | Mg17Al12+Al2Gd | 10.4% | Mg17Al12骨骼状+Al2Gd颗粒状 | 晶界 | [6 empty] | 力学性能为压缩试验 | Mg-Al-Zn-Ni-Gd-Y可溶镁合金组织与性能的研究 - 中国知网 (cnki.net)
Mg-9Al-1Zn-0.2Ni-0.15Gd-0.05Y | 铸造 |  | 139 | 362 | 21.8 | 压缩脆性断裂 | 25 |  | Mg17Al12+Al3Ni(Gd,Y） | 10.2% | Mg17Al12骨骼状+Al3Ni(Gd,Y)针状 | 晶界 | [6 empty] | 力学性能为压缩试验 | Mg-Al-Zn-Ni-Gd-Y可溶镁合金组织与性能的研究 - 中国知网 (cnki.net)
Mg-9Al-1Zn-0.3Ni-0.15Gd-0.05Y | 铸造 |  | 156 | 371 | 19.5 | 压缩脆性断裂 | 30 |  | Mg17Al12+Al3Ni(Gd,Y)+Al9Ni3(Gd,Y) | 10.1% | Mg17Al12g骨骼状+Al3Ni(Gd,Y)针状+Al9Ni3(Gd,Y)针状 | 晶界 | [6 empty] | 力学性能为压缩试验 | Mg-Al-Zn-Ni-Gd-Y可溶镁合金组织与性能的研究 - 中国知网 (cnki.net)
Mg-9Al-1Zn-0.4Ni-0.15Gd-0.05Y | 铸造 |  | 155 | 382 | 20.4 | 压缩脆性断裂 | 30 |  | Mg17Al12+Al3Ni(Gd,Y)+Al9Ni3(Gd,Y)+Al9Ni3(Gd,Y) | 9.5% | Mg17Al12g骨骼状+Al3Ni(Gd,Y)针状+Al9Ni3(Gd,Y)针状 | 晶界 | [6 empty] | 力学性能为压缩试验 | Mg-Al-Zn-Ni-Gd-Y可溶镁合金组织与性能的研究 - 中国知网 (cnki.net)
Mg-9Al-1Zn-0.6Ni-0.15Gd-0.05Y | 铸造 |  | 154 | 372 | 19.4 | 压缩脆性断裂 | 30 |  | Mg17Al12+Al3Ni(Gd,Y)+Al9Ni3(Gd,Y)+Al9Ni3(Gd,Y) | 8.8% | Mg17Al12g骨骼状+Al3Ni(Gd,Y)针状+Al9Ni3(Gd,Y)针状 | 晶界 | [6 empty] | 力学性能为压缩试验 | Mg-Al-Zn-Ni-Gd-Y可溶镁合金组织与性能的研究 - 中国知网 (cnki.net)
Mg-9Al-1Zn-0.8Ni-0.15Gd-0.05Y | 铸造 |  | 143 | 355 | 20.3 | 压缩脆性断裂 | 30 |  | Mg17Al12+Al3Ni(Gd,Y)+Al9Ni3(Gd,Y) | 8.5% | Mg17Al12g骨骼状+Al3Ni(Gd,Y)针状+Al9Ni3(Gd,Y)针状 | 晶界 | [6 empty] | 力学性能为压缩试验 | Mg-Al-Zn-Ni-Gd-Y可溶镁合金组织与性能的研究 - 中国知网 (cnki.net)
Mg-9Al-1Zn-1.0Ni-0.15Gd-0.05Y | 铸造 |  | 147 | 352 | 19.5 | 压缩脆性断裂 | 40 |  | Mg17Al12+Al9Ni3(Gd,Y)+Al3Ni | 7.1% | Mg17Al12g骨骼状+Al9Ni3(Gd,Y)针状+Al3Ni颗粒状 | 晶界 | [6 empty] | 力学性能为压缩试验 | Mg-Al-Zn-Ni-Gd-Y可溶镁合金组织与性能的研究 - 中国知网 (cnki.net)
Mg-9Al-1Zn-0.4Ni-0.05Y | 铸造 |  | 157 | 362 | 17.3 | 压缩脆性断裂 | 40 |  | Mg17Al12+Al3Ni | 9.2% | Mg17Al12g骨骼状+Al3Ni颗粒状 | 晶界 | [6 empty] | 力学性能为压缩试验 | Mg-Al-Zn-Ni-Gd-Y可溶镁合金组织与性能的研究 - 中国知网 (cnki.net)
Mg-9Al-1Zn-0.4Ni-0.1Gd-0.05Y | 铸造 |  | 168 | 384 | 19.2 | 压缩脆性断裂 | 35 |  | Mg17Al12+Al9Ni3(Gd,Y)+Al3Ni | 8.9% | Mg17Al12g骨骼状+Al9Ni3(Gd,Y)针状+Al3Ni颗粒状 | 晶界 | [6 empty] | 力学性能为压缩试验 | Mg-Al-Zn-Ni-Gd-Y可溶镁合金组织与性能的研究 - 中国知网 (cnki.net)
Mg-9Al-1Zn-0.4Ni-0.12Gd-0.05Y | 铸造 |  | 161 | 365 | 18.2 | 压缩脆性断裂 | 30 |  | Mg17Al12+Al9Ni3(Gd,Y)+Al3Ni | 7.7% | Mg17Al12g骨骼状+Al9Ni3(Gd,Y)针状+Al3Ni颗粒状 | 晶界 | [6 empty] | 力学性能为压缩试验 | Mg-Al-Zn-Ni-Gd-Y可溶镁合金组织与性能的研究 - 中国知网 (cnki.net)
Mg-9Al-1Zn-0.4Ni-0.4Gd-0.05Y | 铸造 |  | 153 | 356 | 18.7 | 压缩脆性断裂 | 25 |  | Mg17Al12+Al3Ni(Gd,Y) | 7% | Mg17Al12g骨骼状+Al3Ni颗粒状 | 晶界 | [6 empty] | 力学性能为压缩试验 | Mg-Al-Zn-Ni-Gd-Y可溶镁合金组织与性能的研究 - 中国知网 (cnki.net)
Mg-9Al-1Zn-0.4Ni-0.1Gd-0.05Y | 330℃+挤压比12.25 |  | 198 | 465 | 14.3 | 压缩脆性断裂 | 双峰动态再结晶 |  | Mg17Al12 |  | Mg17Al12球形 | 晶界 |  |  | 300~600nm |  |  |  | 力学性能为压缩试验 | Mg-Al-Zn-Ni-Gd-Y可溶镁合金组织与性能的研究 - 中国知网 (cnki.net)
Mg-9Al-1Zn-0.4Ni-0.1Gd-0.05Y | 400℃+挤压比12.25 |  | 132 | 473 | 17.8 | 压缩脆性断裂 | 41 |  | Mg17Al12 |  | Mg17Al12粗大不连续 | 流线分布 | [6 empty] | 力学性能为压缩试验 | Mg-Al-Zn-Ni-Gd-Y可溶镁合金组织与性能的研究 - 中国知网 (cnki.net)
Mg-9Al-1Zn-0.4Ni-0.1Gd-0.05Y | 400℃+挤压比12.25 | 200℃*12h时效 | 224 | 586 | 13.7 | 压缩脆性断裂 |  |  | Mg17Al12 |  | Mg17Al12针状、椭圆状、层状 | [8 empty] | Mg-Al-Zn-Ni-Gd-Y可溶镁合金组织与性能的研究 - 中国知网 (cnki.net)
Mg-8.5Al-0.75Zn-0.25Mn | 铸造 |  | 100 | 171 | 3.22 | 解理断裂 | 80 |  | Mg17Al12 |  | 粗大骨骼状 | 晶界 | [7 empty] | 稀土改性AZ91镁合金组织及腐蚀性能 - 中国知网 (cnki.net)
Mg-8.5Al-0.75Zn-0.25Mn-0.1Nd | 铸造 |  | 101 | 177 | 3.37 | 准解理断裂 | 70 |  | Mg17Al12（β+β’） |  | 岛状 | 晶界 | [7 empty] | 稀土改性AZ91镁合金组织及腐蚀性能 - 中国知网 (cnki.net)
Mg-8.5Al-0.75Zn-0.25Mn-0.3Nd | 铸造 |  | 120 | 196 | 4.5 | 准解理断裂 | 50 |  | Mg17Al12（β+β’）+Al2Nd |  | Mg17Al12岛状+Al2Nd颗粒状短针状 | 晶界 | [7 empty] | 稀土改性AZ91镁合金组织及腐蚀性能 - 中国知网 (cnki.net)
Mg-8.5Al-0.75Zn-0.25Mn-0.6Nd | 铸造 |  | 130 | 204 | 4.59 | 准解理断裂 | 35 |  | Mg17Al12（β+β’）+Al2Nd |  | Mg17Al12岛状+Al2Nd颗粒状短针状 | 晶界 | [7 empty] | 稀土改性AZ91镁合金组织及腐蚀性能 - 中国知网 (cnki.net)
Mg-8.5Al-0.75Zn-0.25Mn-1.0Nd | 铸造 |  | 130 | 209 | 4.79 | 准解理断裂 | 35 |  | Mg17Al12（β+β’）+Al2Nd |  | Mg17Al12岛状+Al2Nd颗粒状短针状 | 晶界 | [7 empty] | 稀土改性AZ91镁合金组织及腐蚀性能 - 中国知网 (cnki.net)
Mg-8.5Al-0.75Zn-0.25Mn-1.6Nd | 铸造 |  | 128 | 206 | 4.17 | 准解理断裂 | 30 |  | Mg17Al12（β+β’）+Al2Nd |  | Mg17Al12岛状+Al2Nd颗粒状短针状 | 晶界 | [7 empty] | 稀土改性AZ91镁合金组织及腐蚀性能 - 中国知网 (cnki.net)
Mg-8.5Al-0.75Zn-0.25Mn-0.1Ho | 铸造 |  | 135 | 228 | 4 | 准解理断裂 | 50 |  | Mg17Al12（β+β’）+Al2Ho |  | Mg17Al12岛状+Al2Ho颗粒状 | 晶界 | [7 empty] | 稀土改性AZ91镁合金组织及腐蚀性能 - 中国知网 (cnki.net)
Mg-8.5Al-0.75Zn-0.25Mn-1.0Ho | 铸造 |  | 122 | 273 | 4.5 | 准解理断裂 | 25 |  | Mg17Al12（β+β’）+Al3Ho |  | Mg17Al12颗粒状+Al2Ho颗粒状 | 晶界 | [7 empty] | 稀土改性AZ91镁合金组织及腐蚀性能 - 中国知网 (cnki.net)
Mg-8.5Al-0.75Zn-0.25Mn-2Ho | 铸造 |  | 125 | 278 | 5.8 | 准解理断裂 | 25 |  | Mg17Al12（β+β’）+Al4Ho |  | Mg17Al12颗粒状+Al2Ho颗粒状 | 晶界 | [7 empty] | 稀土改性AZ91镁合金组织及腐蚀性能 - 中国知网 (cnki.net)
Mg-8.5Al-0.7Zn | 铸造 |  | 96 | 165 | 2.2 | 解理断裂 | 376 |  | Mg17Al12 | Mg17Al12：19.27% | 条带状 | 晶界 | [7 empty] | La和Nd复合添加AZ91镁合金显微组织调控及强化机理 - 中国知网 (cnki.net)
Mg-8.5Al-0.7Zn-0.5La-1.5Nd | 铸造 |  | 100 | 172 | 2.5 | 解理断裂 | 208 |  | Mg17Al12+Al2Nd+Al11La3+Al11Nd3 | Mg17Al12：7.95% | Mg17Al12块状+Al2Nd针状+Al11La3颗粒状+Al11Nd3颗粒状 | 晶界 |  |  | Al2RE：2.14μm | Al11RE3：81.62μm |  |  |  | La和Nd复合添加AZ92镁合金显微组织调控及强化机理 - 中国知网 (cnki.net)
Mg-8.5Al-0.7Zn-0.7La-1.2Nd | 铸造 |  | 101 | 176 | 2.6 | 解理断裂 | 177 |  | Mg17Al12+Al2Nd+Al11La3+Al11Nd3 | Mg17Al12：6.96% | Mg17Al12块状+Al2Nd针状+Al11La3颗粒状+Al11Nd3颗粒状 |  |  |  | Al2RE：1.73μm | Al11RE3：78.11μm |  |  |  | La和Nd复合添加AZ93镁合金显微组织调控及强化机理 - 中国知网 (cnki.net)
Mg-8.5Al-0.7Zn-1La-1Nd | 铸造 |  | 101 | 179 | 2.6 | 解理断裂 | 154 |  | Mg17Al12+Al2La+Al11La3+Al11Nd3 | Mg17Al12：5.43% | Mg17Al12块状+Al2La针状+Al11La3颗粒状+Al11Nd3颗粒状 |  |  |  | Al2RE：1.24μm | Al11RE3：72.75μm |  |  |  | La和Nd复合添加AZ94镁合金显微组织调控及强化机理 - 中国知网 (cnki.net)
Mg-8.5Al-0.7Zn-1.2La-0.7Nd | 铸造 |  | 109 | 184 | 2.8 | 解理断裂 | 115 |  | Mg17Al12+Al2La+Al11La3+Al11Nd3 | Mg17Al12：3.65% | Mg17Al12块状+Al2La针状+Al11La3颗粒状+Al11Nd3颗粒状 |  |  |  | Al2RE：0.92μm | Al11RE3：67.86μm |  |  |  | La和Nd复合添加AZ95镁合金显微组织调控及强化机理 - 中国知网 (cnki.net)
Mg-8.5Al-0.7Zn-1.5La-0.5Nd | 铸造 |  | 103 | 183 | 2.7 | 解理断裂 | 144 |  | Mg17Al12+Al2La+Al11La3+Al11Nd3 | Mg17Al12：3.96% | Mg17Al12块状+Al2La针状+Al11La3颗粒状+Al11Nd3颗粒状 |  |  |  | Al2RE：0.89μm | Al11RE3：67.42μm |  |  |  | La和Nd复合添加AZ96镁合金显微组织调控及强化机理 - 中国知网 (cnki.net)
Mg-3Sn-2Al-1Zn-5Li | 铸造 |  | 110 | 187 | 8.97 | 脆性断裂 | 102 |  | Li2MgSn |  | 条带状 | 晶界 | [7 empty] | Mg-xSn-2Al-1Zn-5Li（x=3、4）镁合金变形行为、组织演变及力学性能的研究 - 中国知网 (cnki.net)
Mg-4Sn-2Al-1Zn-5Li | 铸造 |  | 111 | 193 | 10.4 | 脆性断裂 | 110 |  | Li2MgSn |  | 条带状 | 晶界 | [7 empty] | Mg-xSn-2Al-1Zn-5Li（x=3、4）镁合金变形行为、组织演变及力学性能的研究 - 中国知网 (cnki.net)
Mg-4Al-0.4Mn | 铸造 |  | 69 | 151 | 6.91 | 脆性断裂 | 100 |  | Mg17Al12+Al6Mn |  | Mg17Al12骨骼状+Al6Mn块状 | 晶界 | [7 empty] | Sn、Sr复合添加对Mg-4Al-0.4Mn镁合金显微组织和力学性能的影响 - 中国知网 (cnki.net)
Mg-4Al-0.4Mn-0.4Sn-0.2Sr | 铸造 |  | 72 | 161 | 7.28 | 脆性断裂 | 50 |  | Mg17Al12+Al6Mn+Mg2Sn+Al4Sr |  | Mg17Al12骨骼状+Al6Mn块状+Mg2Sn颗粒状+Al4Sr长条状 | 晶界 | [7 empty] | Sn、Sr复合添加对Mg-4Al-0.5Mn镁合金显微组织和力学性能的影响 - 中国知网 (cnki.net)
Mg-4Al-0.4Mn-0.8Sn-0.4Sr | 铸造 |  | 84 | 187 | 7.56 | 脆性断裂 | 40 |  | Mg17Al12+Al6Mn+Mg2Sn+Al4Sr |  | Mg17Al12细网状不连续分布+Al6Mn块状+Mg2Sn颗粒状+Al5Sr长条状 | 晶界，Mg2Sn+Al5Sr弥散 | [7 empty] | Sn、Sr复合添加对Mg-4Al-0.6Mn镁合金显微组织和力学性能的影响 - 中国知网 (cnki.net)
Mg-4Al-0.4Mn-1.2Sn-0.6Sr | 铸造 |  | 88 | 195 | 8.32 | 脆性韧性断裂结合 | 40 |  | Mg17Al12+Al6Mn+Mg2Sn+Al4Sr |  | Mg17Al12细网状不连续分布+Al6Mn块状+Mg2Sn颗粒状+Al6Sr长条状 | 晶界，Mg2Sn+Al6Sr弥散 | [7 empty] | Sn、Sr复合添加对Mg-4Al-0.7Mn镁合金显微组织和力学性能的影响 - 中国知网 (cnki.net)
Mg-4Al-0.4Mn-1.6Sn-0.8Sr | 铸造 |  | 78 | 173 | 7.91 | 脆性韧性断裂结合 | 40 |  | Mg17Al12+Al6Mn+Mg2Sn+Al4Sr |  | Mg17Al12细网状不连续分布+Al6Mn块状+Mg2Sn颗粒状+Al7Sr长条状 | 晶界，Mg2Sn+Al7Sr弥散 | [7 empty] | Sn、Sr复合添加对Mg-4Al-0.8Mn镁合金显微组织和力学性能的影响 - 中国知网 (cnki.net)
Mg-6Al-5Zn-4Ca-5Gd | 铸造 |  | 77 | 93 | 7.1 |  | 60 |  | Mg25(Al,Zn)37.5+Al2Gd+CaZn5 |  | Mg25(Al,Zn)37.5网状+Al2Gd颗粒状+CaZn5小块状 | 晶界，Al2Gd弥散 | [7 empty] | Ca的添加对AZ系镁合金显微组织和力学性能的影响 - 中国知网 (cnki.net)
Mg-6Al-5Zn-5Ca-5Gd | 铸造 |  | 80 | 99 | 6.7 |  | 50 |  | Mg25(Al,Zn)37.5+Al2Gd+CaZn5 |  | Mg25(Al,Zn)37.5网状+Al2Gd颗粒状+CaZn6小块状 | 晶界，Al2Gd弥散 | [7 empty] | Ca的添加对AZ系镁合金显微组织和力学性能的影响 - 中国知网 (cnki.net)
Mg-6Al-5Zn-6Ca-5Gd | 铸造 |  | 91 | 114 | 6.3 |  | 50 |  | Mg25(Al,Zn)37.5+Al2Gd+CaZn5 |  | Mg25(Al,Zn)37.5不连续网状+Al2Gd颗粒状+CaZn7小块状 | 晶界，Al2Gd弥散 | [7 empty] | Ca的添加对AZ系镁合金显微组织和力学性能的影响 - 中国知网 (cnki.net)
Mg-6Al-5Zn-7Ca-5Gd | 铸造 |  | 89 | 113 | 6.2 |  | 40 |  | Mg25(Al,Zn)37.5+Al2Gd+CaZn5 |  | Mg25(Al,Zn)37.5网状+Al2Gd颗粒状+CaZn8小块状 | 晶界，Al2Gd弥散 | [7 empty] | Ca的添加对AZ系镁合金显微组织和力学性能的影响 - 中国知网 (cnki.net)
Mg-6Al-5Zn-4Ca-5Gd | 铸造 | 390℃*8h固溶 | 121 | 140 | 12.9 |  | 60 |  | Mg25(Al,Zn)37.5+Al2Gd+CaZn5 |  | Mg25(Al,Zn)37.5网状+Al2Gd颗粒状+CaZn5小块状 | 晶界 | [7 empty] | Ca的添加对AZ系镁合金显微组织和力学性能的影响 - 中国知网 (cnki.net)
Mg-6Al-5Zn-5Ca-5Gd | 铸造 | 390℃*8h固溶 | 126 | 147 | 12.8 |  | 50 |  | Mg25(Al,Zn)37.5+Al2Gd+CaZn5 |  | Mg25(Al,Zn)37.5不连续网状+Al2Gd颗粒状+CaZn7小块状 | 晶界 | [7 empty] | Ca的添加对AZ系镁合金显微组织和力学性能的影响 - 中国知网 (cnki.net)
Mg-6Al-5Zn-6Ca-5Gd | 铸造 | 390℃*8h固溶 | 132 | 159 | 127 |  | 50 |  | Mg25(Al,Zn)37.5+Al2Gd+CaZn5 |  | Mg25(Al,Zn)37.5短棒状+Al2Gd颗粒状+CaZn7小块状 | 晶界 | [7 empty] | Ca的添加对AZ系镁合金显微组织和力学性能的影响 - 中国知网 (cnki.net)
Mg-6Al-5Zn-7Ca-5Gd | 铸造 | 390℃*8h固溶 | 129 | 150 | 12.5 |  | 40 |  | Mg25(Al,Zn)37.5+Al2Gd+CaZn5 |  | Mg25(Al,Zn)37.5短棒状+Al2Gd颗粒状+CaZn7小块状 | 晶界 | [7 empty] | Ca的添加对AZ系镁合金显微组织和力学性能的影响 - 中国知网 (cnki.net)
Mg-6Al-5Zn-4Ca-5Gd | 铸造 | 390℃*8h固溶+200℃*12h时效 | 147 | 175 | 15.5 |  | 60 |  | Mg25(Al,Zn)37.5+Al2Gd+CaZn5 |  | Mg25(Al,Zn)37.5颗粒状+Al2Gd颗粒状+CaZn7小块状 | 晶界 | [7 empty] | Ca的添加对AZ系镁合金显微组织和力学性能的影响 - 中国知网 (cnki.net)
Mg-6Al-5Zn-5Ca-5Gd | 铸造 | 390℃*8h固溶+200℃*12h时效 | 156 | 183 | 16.4 |  | 50 |  | Mg25(Al,Zn)37.5+Al2Gd+CaZn5 |  | Mg25(Al,Zn)37.5颗粒状+Al2Gd颗粒状+CaZn7小块状 | 晶界 | [7 empty] | Ca的添加对AZ系镁合金显微组织和力学性能的影响 - 中国知网 (cnki.net)
Mg-6Al-5Zn-6Ca-5Gd | 铸造 | 390℃*8h固溶+200℃*12h时效 | 169 | 193 | 15.3 |  | 50 |  | Mg25(Al,Zn)37.5+Al2Gd+CaZn5 |  | Mg25(Al,Zn)37.5颗粒状+Al2Gd颗粒状+CaZn7小块状 | 晶界 | [7 empty] | Ca的添加对AZ系镁合金显微组织和力学性能的影响 - 中国知网 (cnki.net)
Mg-6Al-5Zn-7Ca-5Gd | 铸造 | 390℃*8h固溶+200℃*12h时效 | 162 | 190 | 15.7 |  | 40 |  | Mg25(Al,Zn)37.5+Al2Gd+CaZn5 |  | Mg25(Al,Zn)37.短棒状+Al2Gd颗粒状+CaZn7小块状 | 晶界 | [7 empty] | Ca的添加对AZ系镁合金显微组织和力学性能的影响 - 中国知网 (cnki.net)
Mg-2Al-6Zn-0.2Mn | 铸造 |  | 101 | 190 | 8.5 |  | 300 |  | MgZn |  | 粗大块状 | 晶界 | [7 empty] | Sn、Ca合金化对ZA62镁合金显微组织和力学性能的影响 - 中国知网 (cnki.net)
Mg-2Al-6Zn-0.5Sn-0.2Mn | 铸造 |  | 118 | 225 | 8.9 |  | 300 |  | MgZn+Mg2Sn |  | MgZn不规则粗大块状+Mg2Sn颗粒状 | 晶界 | [7 empty] | Sn、Ca合金化对ZA63镁合金显微组织和力学性能的影响 - 中国知网 (cnki.net)
Mg-2Al-6Zn-1Sn-0.2Mn | 铸造 |  | 122 | 215 | 7.8 |  | 500 |  | MgZn+Mg2Sn |  | MgZn不规则粗大块状+Mg2Sn颗粒状 | 晶界 | [7 empty] | Sn、Ca合金化对ZA64镁合金显微组织和力学性能的影响 - 中国知网 (cnki.net)
Mg-2Al-6Zn-2Sn-0.2Mn | 铸造 |  | 127 | 206 | 7 |  | 250 |  | MgZn+Mg2Sn |  | MgZn不规则粗大块状+Mg2Sn颗粒状 | 晶界 | [7 empty] | Sn、Ca合金化对ZA65镁合金显微组织和力学性能的影响 - 中国知网 (cnki.net)
Mg-2Al-6Zn-3Sn-0.2Mn | 铸造 |  | 137 | 203 | 6.5 |  | 300 |  | MgZn+Mg2Sn |  | MgZn不规则粗大块状+Mg2Sn颗粒状 | 晶界 | [7 empty] | Sn、Ca合金化对ZA66镁合金显微组织和力学性能的影响 - 中国知网 (cnki.net)
Mg-6Al-Zn | 铸造 |  | 125 | 202 | 12 | 解理或准解理断裂 |  |  | Mg17Al12 |  | 不连续骨骼状 | 晶界 | [7 empty] | 稀土元素Y、Gd对AZ61镁合金组织及性能的影响 - 中国知网 (cnki.net)
Mg-6Al-Zn-0.3Y-0.6Gd | 铸造 |  | 125 | 217 | 14 | 解理或准解理断裂 | 52.1 |  | Mg17Al12+Al2Y+Al3Gd |  | Mg17Al12不连续骨骼状+Al2Y, Al2Gd颗粒状 | Mg17Al12晶界+Al2Y, Al2Gd弥散 | [7 empty] | 稀土元素Y、Gd对AZ61镁合金组织及性能的影响 - 中国知网 (cnki.net)
Mg-6Al-Zn-0.6Y-1.2Gd | 铸造 |  | 122 | 225 | 16 | 解理或准解理断裂 | 38.2 |  | Mg17Al12+Al2Y+Al4Gd |  | Mg17Al12不连续骨骼状+Al2Y, Al2Gd颗粒状 | Mg17Al12晶界+Al2Y, Al2Gd弥散 | [7 empty] | 稀土元素Y、Gd对AZ61镁合金组织及性能的影响 - 中国知网 (cnki.net)
Mg-6Al-Zn-0.9Y-1.8Gd | 铸造 |  | 123 | 235 | 16.5 | 解理或准解理断裂 | 36.2 |  | Mg17Al12+Al2Y+Al5Gd |  | Mg17Al12不连续骨骼状+Al2Y, Al2Gd颗粒状 | Mg17Al12晶界+Al2Y, Al2Gd弥散 | [7 empty] | 稀土元素Y、Gd对AZ61镁合金组织及性能的影响 - 中国知网 (cnki.net)
Mg-6Al-Zn-1.2Y-2.4Gd | 铸造 |  | 120 | 205 | 14.5 | 解理或准解理断裂 | 42.3 |  | Mg17Al12+Al2Y+Al6Gd |  | Mg17Al12不连续骨骼状+Al2Y, Al2Gd颗粒状 | Mg17Al12晶界+Al2Y, Al2Gd弥散 | [7 empty] | 稀土元素Y、Gd对AZ61镁合金组织及性能的影响 - 中国知网 (cnki.net)
Mg-6Al-Zn | 铸造 | 420℃固溶 | 122 | 210 | 12.5 | 准解理，局部韧性断裂 |  |  | Mg17Al12 |  | 粒状或小块状 | 晶界+晶内 | [7 empty] | 稀土元素Y、Gd对AZ61镁合金组织及性能的影响 - 中国知网 (cnki.net)
Mg-6Al-Zn-0.3Y-0.6Gd | 铸造 | 420℃固溶 | 130 | 215 | 15 | 准解理，局部韧性断裂 | 179.2 |  | Mg17Al12+Al2Y+Al3Gd |  | 粒状或小块状 | 晶界+晶内 | [7 empty] | 稀土元素Y、Gd对AZ61镁合金组织及性能的影响 - 中国知网 (cnki.net)
Mg-6Al-Zn-0.6Y-1.2Gd | 铸造 | 420℃固溶 | 125 | 235 | 17 | 准解理，局部韧性断裂 | 165.3 |  | Mg17Al12+Al2Y+Al4Gd |  | 粒状或小块状 | 晶界+晶内 | [7 empty] | 稀土元素Y、Gd对AZ61镁合金组织及性能的影响 - 中国知网 (cnki.net)
Mg-6Al-Zn-0.9Y-1.8Gd | 铸造 | 420℃固溶 | 125 | 255 | 23 | 准解理，局部韧性断裂 | 101.5 |  | Mg17Al12+Al2Y+Al5Gd |  | 粒状或小块状 | 晶界+晶内 | [7 empty] | 稀土元素Y、Gd对AZ61镁合金组织及性能的影响 - 中国知网 (cnki.net)
Mg-6Al-Zn-1.2Y-2.4Gd | 铸造 | 420℃固溶 | 125 | 230 | 16 | 准解理，局部韧性断裂 | 116.7 |  | Mg17Al12+Al2Y+Al6Gd |  | 粒状或小块状 | 晶界+晶内 | [7 empty] | 稀土元素Y、Gd对AZ61镁合金组织及性能的影响 - 中国知网 (cnki.net)
Mg-3Al-1Zn | 铸造 |  | 140 | 227 | 18.2 |  | 292 |  | Mg17Al12 |  | 不连续网状 | 晶界 | [7 empty] | Ca和Sm复合微合金化对AZ31合金组织和力学性能的影响 - 中国知网 (cnki.net)
Mg-3Al-1Zn-0.3Ca-0.3Sm | 铸造 |  | 180 | 261 | 18 |  | 374 |  | Mg17Al12+Al2Ca+Al11Sm3 |  | Mg17Al12不连续网状+Al2Ca, Al11Sm3颗粒 | Mg17Al12晶界+Al2Ca, Al11Sm3弥散 | [7 empty] | Ca和Sm复合微合金化对AZ32合金组织和力学性能的影响 - 中国知网 (cnki.net)
Mg-9Al-1Zn | 铸造 |  | 92 | 132 | 1.1 | 脆性断裂 | 106.5 |  | Mg17Al12 |  | 网状 | [8 empty] | 铈、钙和电磁搅拌对AZ91镁合金显微组织与力学性能的影响 - 中国知网 (cnki.net)
Mg-9Al-1Zn-0.2Ce | 铸造 |  | 107 | 157 | 1.3 | 脆性断裂 | 73 |  | Mg17Al12+AlxCe |  | Mg17Al12网状+AlxCe颗粒状 | [8 empty] | 铈、钙和电磁搅拌对AZ91镁合金显微组织与力学性能的影响 - 中国知网 (cnki.net)
Mg-9Al-1Zn-0.5Ce | 铸造 |  | 117 | 172 | 1.4 | 脆性断裂 | 57 |  | Mg17Al12+AlxCe |  | Mg17Al12不连续网状+AlxCe颗粒状 | [8 empty] | 铈、钙和电磁搅拌对AZ91镁合金显微组织与力学性能的影响 - 中国知网 (cnki.net)
Mg-9Al-1Zn-0.8Ce | 铸造 |  | 125 | 181 | 1.5 | 脆性断裂 | 45 |  | Mg17Al12+AlxCe |  | Mg17Al12不连续网状+AlxCe颗粒状 | [8 empty] | 铈、钙和电磁搅拌对AZ91镁合金显微组织与力学性能的影响 - 中国知网 (cnki.net)
Mg-6Al | 铸造 |  | 100 | 105 | 1.25 | 脆性断裂 | 163.3 |  | Mg17Al12 |  | 网状 | 晶界 | [7 empty] | 镁合金的合金化及组织性能研究 - 中国知网 (cnki.net)
Mg-6Al-0.5Ca | 铸造 |  | 100 | 120 | 2.25 | 脆性断裂 | 140.1 |  | Mg17Al12+Al2Ca |  | Mg17Al12不连续网状 | 晶界 | [7 empty] | 镁合金的合金化及组织性能研究 - 中国知网 (cnki.net)
Mg-6Al-1Ca | 铸造 |  | 120 | 140 | 2.6 | 脆性断裂 | 90.6 |  | Mg17Al12+Al2Ca |  | Mg17Al12不连续网状+Al2Ca鱼骨状 | 晶界 | [7 empty] | 镁合金的合金化及组织性能研究 - 中国知网 (cnki.net)
Mg-6Al-2Ca | 铸造 |  | 105 | 110 | 1.9 | 脆性断裂 | 81.7 |  | Mg17Al12+Al2Ca |  | Mg17Al12不连续网状+Al3Ca鱼骨状 | 晶界 | [7 empty] | 镁合金的合金化及组织性能研究 - 中国知网 (cnki.net)
Mg-6Al-3Ca | 铸造 |  | 85 | 90 | 1.1 | 脆性断裂 | 71.4 |  | Mg17Al12+Al2Ca |  | Mg17Al12不连续网状+Al4Ca鱼骨状 | 晶界 | [7 empty] | 镁合金的合金化及组织性能研究 - 中国知网 (cnki.net)