## Sheet1
工艺
合金成分(wt.%) | 屈服强度 | 抗拉强度 （UTS） | 断裂强度（Fracture） | 延伸率 | 晶粒尺寸 um | 析出相 |  | 析出相尺寸 |  |  | 变形工艺及参数 | 热处理参数（固溶，时效） | Ref.（doi）
[6 empty] | 化学式 | 形貌（球形，片层，杆状） | 直径 | 长度 | 宽度
3Al-1Zn-0.3Mn | 165 | 250 |  | 12 | 40 | [5 empty] | 挤压 |  | doi:10.1016/j.matlet.2008.05.045
3Al-1Zn-0.3Mn | 260 | 290 | 280 | 11 | 1.6 | [5 empty] | 挤压 |  | doi:10.1016/j.matlet.2008.05.045
3Al-1Zn-0.3Mn | 207 | 289 | 260 | 33 | 1.6 | [5 empty] | 挤压 |  | doi:10.1016/j.matlet.2008.05.045
3Al-1Zn-1Mn | 380 | 430 | 425 | 13.2 | 0.65 | [5 empty] | 挤压 175 |  | https://doi.org/10.1016/j.actamat.2018.08.045
3Al-1Zn-1Mn | 242 | 371 | 371 | 18.7 | 3 | [5 empty] | 挤压 300 |  | https://doi.org/10.1016/j.actamat.2018.08.045
3Al-1Zn-1Mn | 218 | 354 | 354 | 16.1 | 5.3 | [5 empty] | 挤压 400 |  | https://doi.org/10.1016/j.actamat.2018.08.045
3Al-1Zn-1Mn | 195 | 314 | 250 | 15.3 | 14 | [5 empty] | 挤压 400 |  | https://doi.org/10.1016/j.actamat.2018.08.045
Mg-1Zn | 311 | 375 | 375 | 15 | 0.8 | [5 empty] | 挤压 150 |  | https://doi.org/10.1016/j.actamat.2018.08.045
Mg-1Zn | 295 | 345 | 345 | 12.5 | 1.3 | [5 empty] | 挤压 175 |  | https://doi.org/10.1016/j.actamat.2018.08.045
Mg-1Zn | 233 | 320 | 300 | 10 | 2 | [5 empty] | 挤压 225 |  | https://doi.org/10.1016/j.actamat.2018.08.045
3Al-1Zn-0.3Mn | 189 | 274 | 265 | 24.9 | 7 | [5 empty] | 挤压250 |  | http://dx.doi.org/10.1016/j.msea.2013.09.050
3Al-1Zn-0.3Mn | 154 | 360 | 350 | 23.9 | 2.3 | [5 empty] | 挤压300 |  | http://dx.doi.org/10.1016/j.msea.2013.09.050
3Al-1Zn-0.3Mn | 137 | 250 | 240 | 23.1 | 4.3 | [5 empty] | 挤压300 |  | http://dx.doi.org/10.1016/j.msea.2013.09.050
3Al-1Zn-0.3Mn | 137 | 246 | 235 | 21.7 | 5.3 | [5 empty] | 挤压300 |  | http://dx.doi.org/10.1016/j.msea.2013.09.050
3Al-1Zn-0.3Mn | 154 | 244 | 235 | 15.7 | 10 | [5 empty] | 挤压400 |  | http://dx.doi.org/10.1016/j.msea.2013.09.050
3Al-1Zn-0.3Mn | 165 | 245 | 235 | 10 |  | Mg17Al12 |  |  |  |  | 挤压320 |  | doi:10.1016/j.scriptamat.2011.12.025
3Al-1Zn-0.3Mn | 150 | 260 | 145 | 15 | 23 | [5 empty] | 挤压300 |  | http://dx.doi.org/10.1016/j.msea.2016.04.093
2.62Al-0.75Zn-0.36Mn | 177 | 250 | 250 | 15 | 50 | [5 empty] | 挤压380-ED |  | http://dx.doi.org/10.1016/j.msea.2012.11.032
2.62Al-0.75Zn-0.36Mn | 91 | 228 | 228 | 23 | 50 | [5 empty] | 挤压380-45 |  | http://dx.doi.org/10.1016/j.msea.2012.11.032
2.62Al-0.75Zn-0.36Mn | 70 | 227 | 227 | 16 | 50 | [5 empty] | 挤压380-TD |  | http://dx.doi.org/10.1016/j.msea.2012.11.032
2.52Al-0.76Zn-0.39Mn-0.93-Li | 168 | 246 | 245 | 14 | 25 | [5 empty] | 挤压380-ED |  | http://dx.doi.org/10.1016/j.msea.2012.11.032
2.52Al-0.76Zn-0.39Mn-0.93-Li | 116 | 227 | 225 | 26 | 25 | [5 empty] | 挤压380-45 |  | http://dx.doi.org/10.1016/j.msea.2012.11.032
2.52Al-0.76Zn-0.39Mn-0.93-Li | 109 | 243 | 240 | 21 | 25 | [5 empty] | 挤压380-TD |  | http://dx.doi.org/10.1016/j.msea.2012.11.032
2.61Al-0.78Zn-0.35Mn-2.93Li | 157 | 232 | 232 | 18 | 35 | [5 empty] | 挤压380-ED |  | http://dx.doi.org/10.1016/j.msea.2012.11.032
2.61Al-0.78Zn-0.35Mn-2.93Li | 101 | 213 | 213 | 30 | 35 | [5 empty] | 挤压380-45 |  | http://dx.doi.org/10.1016/j.msea.2012.11.032
2.61Al-0.78Zn-0.35Mn-2.93Li | 91 | 233 | 233 | 27 | 35 | [5 empty] | 挤压380-TD |  | http://dx.doi.org/10.1016/j.msea.2012.11.032
2.53Al-0.79Zn-0.27Mn-4.79Li | 161 | 229 | 229 | 18 | 32 | [5 empty] | 挤压380-ED |  | http://dx.doi.org/10.1016/j.msea.2012.11.032
2.53Al-0.79Zn-0.27Mn-4.79Li | 112 | 210 | 210 | 31 | 32 | [5 empty] | 挤压380-45 |  | http://dx.doi.org/10.1016/j.msea.2012.11.032
2.53Al-0.79Zn-0.27Mn-4.79Li | 113 | 242 | 242 | 25 | 32 | [5 empty] | 挤压380-TD |  | http://dx.doi.org/10.1016/j.msea.2012.11.032
Mg–2.90Al– 0.69Zn–0.32Mn | 180 | 268 | 255 | 23.5 | 200 | [5 empty] | 挤压250 |  | doi:10.1016/j.matlet.2009.09.062
Mg–7.95Sn–0.95 Al–0.95Zn | 245 | 310 | 300 | 18.5 | 300 | Mg2Sn |  |  |  |  | 挤压250 |  | doi:10.1016/j.matlet.2009.09.062
Mg–1.62Mn | 225 | 275 | 250 | 5 | 23 | [5 empty] | 挤压375 |  | doi:10.1016/j.scriptamat.2007.09.054
Mg–0.45Mn–2.87Al–0.83Zn | 225 | 260 | 245 | 11 | 27 | [5 empty] | 挤压530 |  | doi:10.1016/j.scriptamat.2007.09.054
Mg–0.98Mn–0.27Ce–0.13La | 150 | 210 | 190 | 20 | 18 | [5 empty] | 挤压450 |  | doi:10.1016/j.scriptamat.2007.09.054
2.8Al-0.6Zn-0.32Mn | 198 | 263 |  | 18 | 7.4 | [5 empty] | 挤压454 |  | doi:10.1016/j.msea.2006.06.117
2.8Al-0.6Zn-0.32Mn | 233 | 262 |  | 23 | 2.9 | [5 empty] | 挤压365 |  | doi:10.1016/j.msea.2006.06.117
2.8Al-0.6Zn-0.32Mn | 249 | 301 |  | 23 | 2.1 | [5 empty] | 挤压341 |  | doi:10.1016/j.msea.2006.06.117
5.8Al-0.6Zn-0.29Mn | 212 | 299 |  | 16 | 12.1 | [5 empty] | 挤压407 |  | doi:10.1016/j.msea.2006.06.117
5.8Al-0.6Zn-0.29Mn | 212 | 295 |  | 17 | 12.7 | [5 empty] | 挤压405 |  | doi:10.1016/j.msea.2006.06.117
5.8Al-0.6Zn-0.29Mn | 195 | 296 |  | 20 | 5.8 | [5 empty] | 挤压311 |  | doi:10.1016/j.msea.2006.06.117
6.4Al-0.74Zn-0.35Mn | 223 | 319 |  | 18 | 4.8 | [5 empty] | 挤压335 |  | doi:10.1016/j.msea.2006.06.117
6.4Al-0.74Zn-0.35Mn | 233 | 320 |  | 18 | 4.7 | [5 empty] | 挤压334 |  | doi:10.1016/j.msea.2006.06.117
6.4Al-0.74Zn-0.35Mn | 235 | 325 |  | 18 | 3.9 | [5 empty] | 挤压330 |  | doi:10.1016/j.msea.2006.06.117
8.3Al-0.6Zn-0.23Mn | 239 | 333 |  | 13 | 5.9 | [5 empty] | 挤压335 |  | doi:10.1016/j.msea.2006.06.117
8.3Al-0.6Zn-0.23Mn | 247 | 333 |  | 11 | 5.5 | [5 empty] | 挤压334 |  | doi:10.1016/j.msea.2006.06.117
8.3Al-0.6Zn-0.23Mn | 243 | 336 |  | 10 | 4.3 | [5 empty] | 挤压330 |  | doi:10.1016/j.msea.2006.06.117
3Al-1Zn-0.3Mn | 160 |  |  |  | 8.6 | [5 empty] | 挤压 |  | doi:10.1016/j.jallcom.2008.12.033
3Al-1Zn-0.3Mn | 148 |  |  |  | 11.5 | [5 empty] | 挤压+anneal 420/0.5 |  | doi:10.1016/j.jallcom.2008.12.033
3Al-1Zn-0.3Mn | 138 |  |  |  | 18.6 | [5 empty] | 挤压+anneal 420/2 |  | doi:10.1016/j.jallcom.2008.12.033
3Al-1Zn-0.3Mn | 130 |  |  |  | 28.1 | [5 empty] | 挤压+anneal 420/12 |  | doi:10.1016/j.jallcom.2008.12.033
3Al-1Zn-0.3Mn | 200 | 300 |  |  | 13 | [5 empty] | TD |  | doi:10.1016/j.msea.2007.09.069
3Al-1Zn-0.3Mn | 180 | 275 |  |  | 15 | [5 empty] | TD |  | doi:10.1016/j.msea.2007.09.069
3Al-1Zn-0.3Mn | 165 | 280 |  |  | 20 | [5 empty] | TD |  | doi:10.1016/j.msea.2007.09.069
3Al-1Zn-0.3Mn | 150 | 230 |  |  | 35 | [5 empty] | TD |  | doi:10.1016/j.msea.2007.09.069
3Al-1Zn-0.3Mn | 148 | 180 |  |  | 59 | [5 empty] | TD |  | doi:10.1016/j.msea.2007.09.069
3Al-1Zn-0.3Mn | 125 | 190 |  |  | 220 | [5 empty] | TD |  | doi:10.1016/j.msea.2007.09.069
3Al-1Zn-0.3Mn | 170 | 285 |  |  | 13 | [5 empty] | RD |  | doi:10.1016/j.msea.2007.09.069
3Al-1Zn-0.3Mn | 148 | 280 |  |  | 15 | [5 empty] | RD |  | doi:10.1016/j.msea.2007.09.069
3Al-1Zn-0.3Mn | 148 | 280 |  |  | 20 | [5 empty] | RD |  | doi:10.1016/j.msea.2007.09.069
3Al-1Zn-0.3Mn | 145 | 275 |  |  | 22 | [5 empty] | RD |  | doi:10.1016/j.msea.2007.09.069
3Al-1Zn-0.3Mn | 128 | 225 |  |  | 35 | [5 empty] | RD |  | doi:10.1016/j.msea.2007.09.069
3Al-1Zn-0.3Mn | 125 | 270 |  |  | 42 | [5 empty] | RD |  | doi:10.1016/j.msea.2007.09.069
3Al-1Zn-0.3Mn | 120 | 250 |  |  | 89 | [5 empty] | RD |  | doi:10.1016/j.msea.2007.09.069
2.95Al-1Zn-0.33Mn | 172 |  |  |  | 9 | [5 empty] | 挤压250 |  | doi:10.1016/j.actamat.2008.02.010
2.94Al-1.02Zn-0.35Mn-0.49Ce | 165 |  |  |  | 9 | [5 empty] | 挤压250 |  | doi:10.1016/j.actamat.2008.02.010
2.89Al-0.99Zn-0.33Mn-0.82Ca | 190 |  |  |  | 9 | [5 empty] | 挤压250 |  | doi:10.1016/j.actamat.2008.02.010
2.89Al-1Zn-0.35Mn-0.54Ce-0.82Ca | 185 |  |  |  | 8 | [5 empty] | 挤压250 |  | doi:10.1016/j.actamat.2008.02.010
2.95Al-1Zn-0.33Mn | 180 |  |  |  | 12 | [5 empty] | 挤压300 |  | doi:10.1016/j.actamat.2008.02.010
2.94Al-1.02Zn-0.35Mn-0.49Ce | 180 |  |  |  | 11 | [5 empty] | 挤压300 |  | doi:10.1016/j.actamat.2008.02.010
2.89Al-0.99Zn-0.33Mn-0.82Ca | 200 |  |  |  | 11 | [5 empty] | 挤压300 |  | doi:10.1016/j.actamat.2008.02.010
2.89Al-1Zn-0.35Mn-0.54Ce-0.82Ca | 200 |  |  |  | 10 | [5 empty] | 挤压300 |  | doi:10.1016/j.actamat.2008.02.010
2.95Al-1Zn-0.33Mn | 195 |  |  |  | 12 | [5 empty] | 挤压350 |  | doi:10.1016/j.actamat.2008.02.010
2.94Al-1.02Zn-0.35Mn-0.49Ce | 195 |  |  |  | 14 | [5 empty] | 挤压350 |  | doi:10.1016/j.actamat.2008.02.010
2.89Al-0.99Zn-0.33Mn-0.82Ca | 210 |  |  |  | 11 | [5 empty] | 挤压350 |  | doi:10.1016/j.actamat.2008.02.010
2.89Al-1Zn-0.35Mn-0.54Ce-0.82Ca | 190 |  |  |  | 11 | [5 empty] | 挤压350 |  | doi:10.1016/j.actamat.2008.02.010
Mg–3.02Al–1.01Zn–0.30Mn | 280 | 323 |  | 21 | 2.5 | [5 empty] | 挤压+150/1 |  | doi:10.1016/j.scriptamat.2006.06.005
Mg–3.02Al–1.01Zn–0.30Mn | 272 | 318 |  | 20 | 2.6 | [5 empty] | 挤压+200/1h |  | doi:10.1016/j.scriptamat.2006.06.005
Mg–3.02Al–1.01Zn–0.30Mn | 265 | 317 |  | 21 | 2.7 | [5 empty] | 挤压+300/1h |  | doi:10.1016/j.scriptamat.2006.06.005
Mg–3.02Al–1.01Zn–0.30Mn | 260 | 306 |  | 18 | 2.8 | [5 empty] | 挤压+300/1 |  | doi:10.1016/j.scriptamat.2006.06.005
Mg–3.02Al–1.01Zn–0.30Mn | 255 | 302 |  | 19 | 2.9 | [5 empty] | 挤压+300/3h |  | doi:10.1016/j.scriptamat.2006.06.005
Mg–3.02Al–1.01Zn–0.30Mn | 235 | 290 |  | 18 | 3.7 | [5 empty] | 挤压+300/5h |  | doi:10.1016/j.scriptamat.2006.06.005
Mg–3.02Al–1.01Zn–0.30Mn | 232 | 275 |  | 17 | 3.8 | [5 empty] | 挤压+350/1 |  | doi:10.1016/j.scriptamat.2006.06.005
Mg–3.02Al–1.01Zn–0.30Mn | 210 | 273 |  | 18 | 5.2 | [5 empty] | 挤压+350/3h |  | doi:10.1016/j.scriptamat.2006.06.005
Mg–3.02Al–1.01Zn–0.30Mn | 190 | 270 |  | 16 | 8 | [5 empty] | 挤压+350/5h |  | doi:10.1016/j.scriptamat.2006.06.005
Mg–3.02Al–1.01Zn–0.30Mn | 110 | 235 |  | 19 | 2.6 | [5 empty] | FSP 800rpm, 90mm/min |  | doi:10.1016/j.scriptamat.2006.06.005
Mg–3.02Al–1.01Zn–0.30Mn | 105 | 230 |  | 18 | 4 | [5 empty] | FSP 800rpm, 45mm/min |  | doi:10.1016/j.scriptamat.2006.06.005
Mg–3.02Al–1.01Zn–0.30Mn | 92 | 230 |  | 18 | 2.8 | [5 empty] | FSP 1000rpm, 90mm/min |  | doi:10.1016/j.scriptamat.2006.06.005
Mg–3.02Al–1.01Zn–0.30Mn | 82 | 220 |  | 22 | 4.6 | [5 empty] | FSP 1400rpm，90mm/min |  | doi:10.1016/j.scriptamat.2006.06.005
Mg–3.02Al–1.01Zn–0.30Mn | 76 | 200 |  | 21 | 6.1 | [5 empty] | FSP 1400rpm，45mm/min |  | doi:10.1016/j.scriptamat.2006.06.005
2.98Al, 0.89Zn, 0.25Mn, 0.013Si, 0.002Cu, 0.002Ni, 0.003Fe | 257 | 289 | 280 | 17.6 | 10.3 | [5 empty] | 挤压 |  | http://dx.doi.org/10.1016/j.scriptamat.2013.04.011
2.98Al, 0.89Zn, 0.25Mn, 0.013Si, 0.002Cu, 0.002Ni, 0.003Fe | 285 | 321 | 318 | 19.5 | 3.1 | [5 empty] | 挤压 |  | http://dx.doi.org/10.1016/j.scriptamat.2013.04.011
2.98Al, 0.89Zn, 0.25Mn, 0.013Si, 0.002Cu, 0.002Ni, 0.003Fe | 210 | 260 |  | 17 | 20 | [7 empty] | doi:10.1016/j.scriptamat.2011.09.029
3 wt.% Al, 0.8 wt.% Zn, 0.2 wt.% Mn | 300 | 310 | 310 | 13 | 0.93 | [7 empty] | doi:10.1016/j.scriptamat.2011.09.029
3 wt.% Al, 0.8 wt.% Zn, 0.2 wt.% Mn | 382 | 400 | 400 | 7 | 0.6 | [7 empty] | doi:10.1016/j.scriptamat.2011.09.029
3 wt.% Al, 0.8 wt.% Zn, 0.2 wt.% Mn | 295 | 310 | 305 | 14 | 1.26 | [7 empty] | doi:10.1016/j.scriptamat.2011.09.029
3 wt.% Al, 0.8 wt.% Zn, 0.2 wt.% Mn | 353 | 355 | 355 | 6.4 | 0.72 | [7 empty] | doi:10.1016/j.scriptamat.2011.09.029
3 wt.% Al, 0.8 wt.% Zn, 0.2 wt.% Mn | 350 | 355 | 275 | 13.6 | 0.72 | [7 empty] | doi:10.1016/j.scriptamat.2011.09.029
3 wt.% Al, 0.8 wt.% Zn, 0.2 wt.% Mn | 298 | 305 | 300 | 21 | 0.72 | [7 empty] | doi:10.1016/j.scriptamat.2011.09.029
Mg–2.96 wt%Al–0.94 wt%Zn | 237 | 297 |  | 8.4 | 20 | [5 empty] | 轧制20 |  | http://dx.doi.org/10.1016/j.msea.2014.09.024
Mg–2.96 wt%Al–0.94 wt%Zn | 254 | 328 |  | 2.5 | 20 | [5 empty] | 轧制40 |  | http://dx.doi.org/10.1016/j.msea.2014.09.024
Mg–2.96 wt%Al–0.94 wt%Zn | 227 | 294 |  | 10.5 | 20.6 | [5 empty] | 轧制20 |  | http://dx.doi.org/10.1016/j.msea.2014.09.024
Mg–2.96 wt%Al–0.94 wt%Zn | 240 | 310 |  | 12.9 | 20.6 | [5 empty] | 轧制40 |  | http://dx.doi.org/10.1016/j.msea.2014.09.024
Mg–2.96 wt%Al–0.94 wt%Zn | 254 | 320 |  | 13 | 20.6 | [5 empty] | 轧制70 |  | http://dx.doi.org/10.1016/j.msea.2014.09.024
Mg–2.96 wt%Al–0.94 wt%Zn | 208 | 287 |  | 10.5 | 19.7 | [5 empty] | 轧制20 |  | http://dx.doi.org/10.1016/j.msea.2014.09.024
Mg–2.96 wt%Al–0.94 wt%Zn | 213 | 307 |  | 14.9 | 19.7 | [5 empty] | 轧制40 |  | http://dx.doi.org/10.1016/j.msea.2014.09.024
Mg–2.96 wt%Al–0.94 wt%Zn | 242 | 316 |  | 15.9 | 19.7 | [5 empty] | 轧制70 |  | http://dx.doi.org/10.1016/j.msea.2014.09.024
Mg-3Al-1Zn-0.3Mn | 161 | 272 |  | 19.7 | 10 | [5 empty] | RD |  | http://dx.doi.org/10.1016/j.jallcom.2015.08.005
Mg-3Al-1Zn-0.3Mn | 176 | 280 |  | 18.1 | 10 | [5 empty] | 45 |  | http://dx.doi.org/10.1016/j.jallcom.2015.08.005
Mg-3Al-1Zn-0.3Mn | 182 | 283 |  | 19.6 | 10 | [5 empty] | TD |  | http://dx.doi.org/10.1016/j.jallcom.2015.08.005
Mg-3Al-1Zn-0.3Mn | 158 | 267 |  | 23.2 | 16 | [5 empty] | RD |  | http://dx.doi.org/10.1016/j.jallcom.2015.08.005
Mg-3Al-1Zn-0.3Mn | 159 | 263 |  | 19.1 | 16 | [5 empty] | 45 |  | http://dx.doi.org/10.1016/j.jallcom.2015.08.005
Mg-3Al-1Zn-0.3Mn | 161 | 265 |  | 20.6 | 16 | [5 empty] | TD |  | http://dx.doi.org/10.1016/j.jallcom.2015.08.005
Mg-3Al-1Zn-0.3Mn | 122 | 255 |  | 23.7 | 26 | [5 empty] | RD |  | http://dx.doi.org/10.1016/j.jallcom.2015.08.005
Mg-3Al-1Zn-0.3Mn | 158 | 268 |  | 19.1 | 26 | [5 empty] | 45 |  | http://dx.doi.org/10.1016/j.jallcom.2015.08.005
Mg-3Al-1Zn-0.3Mn | 161 | 268 |  | 19.4 | 26 | [5 empty] | TD |  | http://dx.doi.org/10.1016/j.jallcom.2015.08.005
3Al-1Zn-0.3Mn | 254 | 290 |  | 12.5 | 10 | [5 empty] | 轧制200 |  | http://dx.doi.org/10.1016/j.jallcom.2015.08.005
3Al-1Zn-0.3Mn | 242 | 295 |  | 18.5 | 10 | [5 empty] | 轧制200 |  | doi:10.1016/j.jmatprotec.2006.08.010
3Al-1Zn-0.3Mn | 237 | 290 |  | 17.3 | 15 | [5 empty] | 轧制250 |  | doi:10.1016/j.jmatprotec.2006.08.010
3Al-1Zn-0.3Mn | 241 | 289 |  | 13.6 | 15 | [5 empty] | 轧制250 |  | doi:10.1016/j.jmatprotec.2006.08.010
3Al-1Zn-0.3Mn | 285 | 295 |  | 5 | 1.4 | [5 empty] | 轧制140 RD |  | doi:10.1016/j.jmatprotec.2006.08.010
3Al-1Zn-0.3Mn | 330 | 335 |  | 7.5 | 1.4 | [5 empty] | 轧制140 45 |  | doi:10.1016/j.scriptamat.2006.09.034
3Al-1Zn-0.3Mn | 330 | 345 |  | 15 | 1.4 | [5 empty] | 轧制140 TD |  | doi:10.1016/j.scriptamat.2006.09.034
3Al-1Zn-0.3Mn | 280 | 329 |  | 22.5 | 1.5 | [5 empty] | 轧制160 RD |  | doi:10.1016/j.scriptamat.2006.09.034
3Al-1Zn-0.3Mn | 255 | 328 |  | 23 | 1.5 | [5 empty] | 轧制160 45 |  | doi:10.1016/j.scriptamat.2006.09.034
3Al-1Zn-0.3Mn | 300 | 345 |  | 23 | 1.5 | [5 empty] | 轧制160 RD |  | doi:10.1016/j.scriptamat.2006.09.034
3Al-1Zn-0.3Mn | 190 | 280 |  | 21 | 2.9 | [5 empty] | 轧制200 RD |  | doi:10.1016/j.scriptamat.2006.09.034
3Al-1Zn-0.3Mn | 190 | 280 |  | 21 | 2.9 | [5 empty] | 轧制200 45 |  | doi:10.1016/j.scriptamat.2006.09.034
3Al-1Zn-0.3Mn | 210 | 280 |  | 21 | 2.9 | [5 empty] | 轧制200 TD |  | doi:10.1016/j.scriptamat.2006.09.034
3Al-1Zn-0.3Mn | 180 | 270 |  | 15 | 3 | [5 empty] | 轧制250 RD |  | doi:10.1016/j.scriptamat.2006.09.034
3Al-1Zn-0.3Mn | 195 | 265 |  | 15 | 3 | [5 empty] | 轧制250 45 |  | doi:10.1016/j.scriptamat.2006.09.034
3Al-1Zn-0.3Mn | 210 | 268 |  | 15 | 3 | [5 empty] | 轧制250 TD |  | doi:10.1016/j.scriptamat.2006.09.034
3Al-1Zn-0.3Mn | 163 | 255 |  | 17.5 | 3.8 | [5 empty] | 轧制350 RD |  | doi:10.1016/j.scriptamat.2006.09.034
3Al-1Zn-0.3Mn | 165 | 255 |  | 15 | 3.8 | [5 empty] | 轧制350 45 |  | doi:10.1016/j.scriptamat.2006.09.034
3Al-1Zn-0.3Mn | 182 | 255 |  | 13 | 3.8 | [5 empty] | 轧制350 TD |  | doi:10.1016/j.scriptamat.2006.09.034
3Al-1Zn-0.3Mn | 225 | 295 |  | 35 | 45 | [5 empty] | anneal 200/1h |  | doi:10.1016/j.scriptamat.2006.09.034
3Al-1Zn-0.3Mn | 179 | 250 |  | 22.5 | 45 | [5 empty] | extruded TD |  | doi:10.1016/j.scriptamat.2006.09.034
3Al-1Zn-0.3Mn | 175 | 250 |  | 22.5 | 45 | [5 empty] | extruded 45 |  | doi:10.1016/j.scriptamat.2006.09.034
3Al-1Zn-0.3Mn | 160 | 250 |  | 21 | 45 | [5 empty] | extruded TD |  | doi:10.1016/j.scriptamat.2006.09.034
Mg-3.6Al-1.0Zn-0.5Mn | 162 | 291 |  | 16.7 | 30 | [5 empty] | 轧制 |  | https://doi.org/10.1016/j.jma.2019.06.002
Mg-3.6Al-1.0Zn-0.5Mn | 143 | 308 |  | 22.3 | 12.5 | [7 empty] | https://doi.org/10.1016/j.jma.2019.06.002
Mg-3.6Al-1.0Zn-0.5Mn | 198 | 332 |  | 23.1 | 2.1 | [7 empty] | https://doi.org/10.1016/j.jma.2019.06.002
Mg-3.6Al-1.0Zn-0.5Mn | 238 | 363 |  | 23.6 | 1.1 | [7 empty] | https://doi.org/10.1016/j.jma.2019.06.002
Mg-3.6Al-1.0Zn-0.5Mn | 298 | 378 |  | 20.9 | 0.7 | [7 empty] | https://doi.org/10.1016/j.jma.2019.06.002
Mg-3Al–1Zn–0.2Mn | 159 | 260 |  | 13 | 34.2 | [5 empty] | 轧制 |  | https://doi.org/10.1016/j.jma.2017.07.001
Mg-3Al–1Zn–0.2Mn | 280 | 305 |  | 6.5 | 12 | [5 empty] | 轧制250 |  | https://doi.org/10.1016/j.jma.2017.07.001
Mg-3Al–1Zn–0.2Mn | 310 | 335 |  | 5.5 | 13 | [5 empty] | 轧制300 |  | https://doi.org/10.1016/j.jma.2017.07.001
Mg-3Al–1Zn–0.2Mn | 305 | 330 |  | 6.8 | 11 | [5 empty] | 轧制350 |  | https://doi.org/10.1016/j.jma.2017.07.001
Mg-3Al–1Zn–0.2Mn | 281 | 310 |  | 5 | 14 | [5 empty] | 轧制400 |  | https://doi.org/10.1016/j.jma.2017.07.001
Mg-3Al–1Zn–0.2Mn | 255 | 295 |  | 6.5 | 26 | [5 empty] | 轧制450 |  | https://doi.org/10.1016/j.jma.2017.07.001
Mg-3Al-1Zn-0.4Mn | 149 | 307 |  | 21 | 50 | [5 empty] | 轧制200 0% |  | doi:10.1016/j.jmatprotec.2006.11.084
3Al-1Zn-0.3Mn | 200 | 318 |  | 25 | 10 | [5 empty] | 轧制200 18% |  | doi:10.1016/j.jmatprotec.2006.11.084
3Al-1Zn-0.3Mn | 191 | 324 |  | 29 | 9 | [5 empty] | 轧制200 30% |  | doi:10.1016/j.jmatprotec.2006.11.084
3Al-1Zn-0.3Mn | 204 | 330 |  | 32 | 7 | [5 empty] | 轧制200 50% |  | doi:10.1016/j.jmatprotec.2006.11.084
Mg–2.96Al–0.94Zn | 282 | 358 |  | 5 | 7.6 | [5 empty] | 轧制 2.1mm/min |  | http://dx.doi.org/10.1016/j.msea.2014.04.024
Mg–2.96Al–0.94Zn | 245 | 310 |  | 10.5 | 7.7 | [5 empty] | 轧制 3.5mm/min |  | http://dx.doi.org/10.1016/j.msea.2014.04.024
Mg–2.96Al–0.94Zn | 225 | 295 |  | 16.2 | 6.3 | [5 empty] | 轧制 4.9mm/min |  | http://dx.doi.org/10.1016/j.msea.2014.04.024
Mg–2.96Al–0.94Zn | 218 | 295 |  | 15.8 | 6.3 | [5 empty] | 轧制7.5mm/min |  | http://dx.doi.org/10.1016/j.msea.2014.04.024
Mg–2.96Al–0.94Zn | 219 | 290 |  | 20 | 4.5 | [5 empty] | 轧制9.8mm/min |  | http://dx.doi.org/10.1016/j.msea.2014.04.024
Mg–2.96Al–0.94Zn | 233 | 284 |  | 18 | 10 | [5 empty] | 轧制200 |  | https://doi.org/10.1179/1432891714Z.0000000001135
Mg–2.96Al–0.94Zn | 174 | 270 |  | 21 | 14 | [5 empty] | 轧制300 |  | https://doi.org/10.1179/1432891714Z.0000000001135
Mg-3.6Al-1.0Zn-0.5Mn | 325 | 375 |  | 21.5 | 1 | [5 empty] | 多向轧制 100/10min |  | https://doi.org/10.1016/j.jma.2019.11.005
Mg-3.6Al-1.0Zn-0.5Mn | 325 | 330 |  | 21.5 | 1 | [5 empty] | 多向轧制 100/30min |  | https://doi.org/10.1016/j.jma.2019.11.005
Mg-3.6Al-1.0Zn-0.5Mn | 324 | 330 |  | 20 | 2 | [5 empty] | 多向轧制 100/1h |  | https://doi.org/10.1016/j.jma.2019.11.005
Mg-3.6Al-1.0Zn-0.5Mn | 315 | 330 |  | 20 | 3.5 | [5 empty] | 多向轧制 100/3h |  | https://doi.org/10.1016/j.jma.2019.11.005
Mg-3.6Al-1.0Zn-0.5Mn | 290 | 320 |  | 17.5 | 5 | [5 empty] | 多向轧制 100/6h |  | https://doi.org/10.1016/j.jma.2019.11.005
Mg-3.6Al-1.0Zn-0.5Mn | 290 | 325 |  | 23.5 | 1 | [5 empty] | 多向轧制 150/10min |  | https://doi.org/10.1016/j.jma.2019.11.005
Mg-3.6Al-1.0Zn-0.5Mn | 290 | 320 |  | 23.5 | 1 | [5 empty] | 多向轧制 150/30min |  | https://doi.org/10.1016/j.jma.2019.11.005
Mg-3.6Al-1.0Zn-0.5Mn | 290 | 318 |  | 23 | 2 | [5 empty] | 多向轧制 150/1h |  | https://doi.org/10.1016/j.jma.2019.11.005
Mg-3.6Al-1.0Zn-0.5Mn | 290 | 318 |  | 22.5 | 3.8 | [5 empty] | 多向轧制 150/3h |  | https://doi.org/10.1016/j.jma.2019.11.005
Mg-3.6Al-1.0Zn-0.5Mn | 275 | 318 |  | 20 | 5 | [5 empty] | 多向轧制 150/6h |  | https://doi.org/10.1016/j.jma.2019.11.005
Mg-3.6Al-1.0Zn-0.5Mn | 260 | 300 |  | 26 | 1 | [5 empty] | 多向轧制 200/10min |  | https://doi.org/10.1016/j.jma.2019.11.005
Mg-3.6Al-1.0Zn-0.5Mn | 250 | 318 |  | 25.5 | 1 | [5 empty] | 多向轧制 200/30min |  | https://doi.org/10.1016/j.jma.2019.11.005
Mg-3.6Al-1.0Zn-0.5Mn | 250 | 317 |  | 25 | 2 | [5 empty] | 多向轧制 200/1h |  | https://doi.org/10.1016/j.jma.2019.11.005
Mg-3.6Al-1.0Zn-0.5Mn | 250 | 316 |  | 24.5 | 3.9 | [5 empty] | 多向轧制 200/3h |  | https://doi.org/10.1016/j.jma.2019.11.005
Mg-3.6Al-1.0Zn-0.5Mn | 225 | 315 |  | 20.5 | 8 | [5 empty] | 多向轧制 200/6h |  | https://doi.org/10.1016/j.jma.2019.11.005
Mg-3.6Al-1.0Zn-0.5Mn | 225 | 280 |  | 26 | 1 | [5 empty] | 多向轧制 300/10min |  | https://doi.org/10.1016/j.jma.2019.11.005
Mg-3.6Al-1.0Zn-0.5Mn | 225 | 278 |  | 25 | 1 | [5 empty] | 多向轧制 300/30min |  | https://doi.org/10.1016/j.jma.2019.11.005
Mg-3.6Al-1.0Zn-0.5Mn | 223 | 275 |  | 25 | 2 | [5 empty] | 多向轧制 300/1h |  | https://doi.org/10.1016/j.jma.2019.11.005
Mg-3.6Al-1.0Zn-0.5Mn | 223 | 275 |  | 22 | 3.6 | [5 empty] | 多向轧制 300/3h |  | https://doi.org/10.1016/j.jma.2019.11.005
Mg-3.6Al-1.0Zn-0.5Mn | 200 | 275 |  | 20 | 9 | [5 empty] | 多向轧制 300/6h |  | https://doi.org/10.1016/j.jma.2019.11.005
Mg-3.6Al-1.0Zn-0.5Mn | 200 | 275 |  | 21 | 1 | [5 empty] | 多向轧制 400/10min |  | https://doi.org/10.1016/j.jma.2019.11.005
Mg-3.6Al-1.0Zn-0.5Mn | 190 | 275 |  | 21 | 1 | [5 empty] | 多向轧制 400/30min |  | https://doi.org/10.1016/j.jma.2019.11.005
Mg-3.6Al-1.0Zn-0.5Mn | 180 | 274 |  | 20 | 2 | [5 empty] | 多向轧制 400/1h |  | https://doi.org/10.1016/j.jma.2019.11.005
Mg-3.6Al-1.0Zn-0.5Mn | 175 | 273 |  | 18 | 3.5 | [5 empty] | 多向轧制 400/3h |  | https://doi.org/10.1016/j.jma.2019.11.005
Mg-3.6Al-1.0Zn-0.5Mn | 170 | 272 |  | 17 | 10 | [5 empty] | 多向轧制 400/6h |  | https://doi.org/10.1016/j.jma.2019.11.005
3Al-1Zn-0.3Mn | 313 | 336 |  | 20 | 0.9 | [5 empty] | 轧制 |  | https://doi.org/10.1016/j.jma.2019.11.005
3Al-1Zn-0.3Mn | 298 | 378 |  | 21 | 0.9 | [5 empty] | 轧制 |  | https://doi.org/10.1016/j.jallcom.2018.09.065
4.4Al-0.9Zn-0.4Mn | 150 | 270 |  | 12 | 16.9 | [5 empty] | 轧制 |  | https://doi.org/10.1016/j.jallcom.2018.09.065
4.4Al-0.9Zn-0.4Mn | 243 | 324 |  | 14.5 | 2 | [5 empty] | 旋转轧制 |  | https://doi.org/10.1016/j.jallcom.2018.09.065
4.4Al-0.9Zn-0.4Mn | 185 | 252 |  | 18 | 0.64 | [5 empty] | ecap |  | doi:10.1016/S0924-0136(02)01106-8
Mg-3.33Al-0.88Zn-0.21Mn-0.002Si-0.003Cu-0.002Ni-0.003Fe |  | 300 |  | 11 | 4.8 | [5 empty] | 挤压350 |  | doi:10.1016/S0924-0136(02)01106-8
Mg-3.33Al-0.88Zn-0.21Mn-0.002Si-0.003Cu-0.002Ni-0.003Fe |  | 300 |  | 13 | 7 | [5 empty] | 挤压400 |  | doi:10.1016/S0924-0136(02)01106-8
Mg-3.33Al-0.88Zn-0.21Mn-0.002Si-0.003Cu-0.002Ni-0.003Fe |  | 295 |  | 8 | 14 | [5 empty] | 挤压450 |  | doi:10.1016/S0924-0136(02)01106-8
Mg-3.33Al-0.88Zn-0.21Mn-0.002Si-0.003Cu-0.002Ni-0.003Fe |  | 290 |  | 13 | 5 | [7 empty] | doi:10.1016/S0924-0136(02)01106-8
Mg-3.33Al-0.88Zn-0.21Mn-0.002Si-0.003Cu-0.002Ni-0.003Fe |  | 320 |  | 13 | 6 | [7 empty] | doi:10.1016/S0924-0136(02)01106-8
Mg-3.33Al-0.88Zn-0.21Mn-0.002Si-0.003Cu-0.002Ni-0.003Fe |  | 280 |  | 8 | 18 | [7 empty] | doi:10.1016/S0924-0136(02)01106-8
Mg-3.33Al-0.88Zn-0.21Mn-0.002Si-0.003Cu-0.002Ni-0.003Fe |  | 300 |  | 11.5 | 6 | [7 empty] | doi:10.1016/S0924-0136(02)01106-8
Mg-3.33Al-0.88Zn-0.21Mn-0.002Si-0.003Cu-0.002Ni-0.003Fe |  | 300 |  | 9.8 | 7.5 | [7 empty] | doi:10.1016/S0924-0136(02)01106-8
Mg-3.33Al-0.88Zn-0.21Mn-0.002Si-0.003Cu-0.002Ni-0.003Fe |  | 260 |  | 8 | 20.5 | [7 empty] | doi:10.1016/S0924-0136(02)01106-8
3Al-1Zn-0.3Mn | 161.2 | 332 |  | 15.4 | 12 | [5 empty] | 挤压ce 0 |  | http://dx.doi.org/10.1016/j.jma.2014.10.001.
3Al-1Zn-0.3Mn | 147.7 | 322.8 |  | 22.1 | 12 | [5 empty] | 挤压ce 45 |  | http://dx.doi.org/10.1016/j.jma.2014.10.001.
3Al-1Zn-0.3Mn | 168.6 | 331 |  | 19 | 12 | [5 empty] | 挤压ce 90 |  | http://dx.doi.org/10.1016/j.jma.2014.10.001.
3Al-1Zn-0.3Mn | 149.5 | 315.4 |  | 16.4 | 50 | [5 empty] | 挤压pase 0 |  | http://dx.doi.org/10.1016/j.jma.2014.10.001.
3Al-1Zn-0.3Mn | 124.7 | 326.4 |  | 23.7 | 50 | [5 empty] | 挤压pase 45 |  | http://dx.doi.org/10.1016/j.jma.2014.10.001.
3Al-1Zn-0.3Mn | 135.7 | 344.3 |  | 22.1 | 50 | [5 empty] | 挤压pase 90 |  | http://dx.doi.org/10.1016/j.jma.2014.10.001.
3Al-1Zn-0.3Mn | 179.9 | 352.8 |  | 20.1 | 10 | [5 empty] | 挤压sase 0 |  | http://dx.doi.org/10.1016/j.jma.2014.10.001.
3Al-1Zn-0.3Mn | 198.3 | 364.3 |  | 22.8 | 10 | [5 empty] | 挤压sase 45 |  | http://dx.doi.org/10.1016/j.jma.2014.10.001.
3Al-1Zn-0.3Mn | 225 | 341.5 |  | 18.7 | 10 | [5 empty] | 挤压sase 90 |  | http://dx.doi.org/10.1016/j.jma.2014.10.001.
Mg–3.02Al–1.01Zn–0.30Mn | 150 | 295 |  | 14.8 | 2.5 | [5 empty] | 挤压 |  | doi:10.1016/j.msea.2008.06.015
Mg–3.02Al–1.01Zn–0.30Mn | 220 | 275 |  | 13.8 | 2.66 | [5 empty] | 挤压 |  | doi:10.1016/j.msea.2008.06.015
Mg–3.02Al–1.01Zn–0.30Mn | 270 | 295 |  | 11.4 | 3.13 | [5 empty] | 挤压 |  | doi:10.1016/j.msea.2008.06.015
3.091Al–1.023Zn–0.421Mn | 70 | 175 |  | 8 | 100 | [5 empty] | 铸态 |  | doi:10.1016/j.jmatprotec.2006.08.012
3.091Al–1.023Zn–0.421Mn | 200 | 280 |  | 18 | 25 | [5 empty] | 挤压250 7% |  | doi:10.1016/j.jmatprotec.2006.08.012
3.091Al–1.023Zn–0.421Mn | 225 | 320 |  | 19 | 10 | [5 empty] | 挤压250 24% |  | doi:10.1016/j.jmatprotec.2006.08.012
3.091Al–1.023Zn–0.421Mn | 220 | 300 |  | 22 | 8 | [5 empty] | 挤压250 39% |  | doi:10.1016/j.jmatprotec.2006.08.012
3.091Al–1.023Zn–0.421Mn | 224 | 300 |  | 21 | 5 | [5 empty] | 挤压250 70% |  | doi:10.1016/j.jmatprotec.2006.08.012
3.091Al–1.023Zn–0.421Mn | 223 | 298 |  | 22 | 4 | [5 empty] | 挤压250 100% |  | doi:10.1016/j.jmatprotec.2006.08.012
Mg | 152 | 230 |  | 11 | 32 | [5 empty] | HE+BP |  | https://doi.org/10.3139/146.110721
Mg | 178 | 228 |  | 19 | 32 | [5 empty] | HE |  | https://doi.org/10.3139/146.110721
Mg | 105 | 205 |  | 8 | [6 empty] | HE |  | https://doi.org/10.3139/146.110721
Mg | 45 | 165 |  | 4 | [6 empty] | ECAP |  | https://doi.org/10.3139/146.110721
3Al-1Zn-0.3Mn | 348 | 427 |  | 10 | 8 | [5 empty] | HE+BP |  | https://doi.org/10.3139/146.110721
3Al-1Zn-0.3Mn | 343 | 396 |  | 10 | 8 | [5 empty] | HE |  | https://doi.org/10.3139/146.110721
3Al-1Zn-0.3Mn | 370 | 390 |  | 3 | [6 empty] | HE+WD+Annel |  | https://doi.org/10.3139/146.110721
3Al-1Zn-0.3Mn | 252 | 265 |  | 26 | [6 empty] | HE225 |  | https://doi.org/10.3139/146.110721
6Al-1Zn-0.15Mn | 443 | 487 |  | 8 | 4 | [5 empty] | HE+BP |  | https://doi.org/10.3139/146.110721
6Al-1Zn-0.15Mn | 418 | 445 |  | 9 | 4 | [5 empty] | HE+BP |  | https://doi.org/10.3139/146.110721
6Al-1Zn-0.15Mn | 364 | 393 |  | 5 | [6 empty] | HE+WD+annel |  | https://doi.org/10.3139/146.110721
6Al-1Zn-0.15Mn | 226 | 324 |  | 21 | [6 empty] | HE200 |  | https://doi.org/10.3139/146.110721
9Al-1Zn-0.15Mn | 443 | 498 |  | 7 | 3 | [5 empty] | HE+BP |  | https://doi.org/10.3139/146.110721
9Al-1Zn-0.15Mn | 424 | 445 |  | 5 | 3 | [5 empty] | HE |  | https://doi.org/10.3139/146.110721
9Al-1Zn-0.15Mn | 244 | 341 |  | 13 | [6 empty] | HE300 |  | https://doi.org/10.3139/146.110721
9Al-1Zn-0.15Mn | 100 | 250 |  | 30 | [6 empty] | ECAP |  | https://doi.org/10.3139/146.110721
Mg | 60 | 75 |  | 1 | 400 | [5 empty] | ECAP400 |  | 10.1016/S0921-5093(00)01660-9
MG | 75 | 110 |  | 5 | 150 | [5 empty] | ecap400 1 |  | 10.1016/S0921-5093(00)01660-9
mg | 100 | 115 |  | 2.5 | 110 | [5 empty] | ecap400 2 |  | 10.1016/S0921-5093(00)01660-9
Mg-0.9Al | 55 | 75 |  | 2.5 | 100 | [5 empty] | ecap400 0 |  | 10.1016/S0921-5093(00)01660-9
Mg-0.9Al | 90 | 210 |  | 13 | 95 | [5 empty] | ecap400 1 |  | 10.1016/S0921-5093(00)01660-9
Mg-0.9Al | 89 | 190 |  | 12 | 90 | [5 empty] | ecap400 2 |  | 10.1016/S0921-5093(00)01660-9
Mg-0.9Al | 85 | 200 |  | 13 | 80 | [5 empty] | eecap400 3 |  | 10.1016/S0921-5093(00)01660-9
Mg-0.9Al | 55 | 75 |  | 2.5 | 100 | [5 empty] | ecap400 0 |  | 10.1016/S0921-5093(00)01660-9
Mg-0.9Al | 110 | 210 |  | 15 | 60 | [5 empty] | ecap400 1 |  | 10.1016/S0921-5093(00)01660-9
Mg-0.9Al | 55 | 225 |  | 18 | 65 | [5 empty] | ecap400 2 |  | 10.1016/S0921-5093(00)01660-9
Mg-0.9Al | 55 | 75 |  | 2.5 | 100 | [5 empty] | ecap400 0 |  | 10.1016/S0921-5093(00)01660-9
Mg-0.9Al | 110 | 210 |  | 15 | 20 | [5 empty] | ecap400 1 |  | 10.1016/S0921-5093(00)01660-9
Mg-0.9Al | 140 | 240 |  | 15 | 15 | [5 empty] | ecap400 2 |  | 10.1016/S0921-5093(00)01660-9
Mg–3Al–1Zn–0.3Mn | 198 | 275 |  | 10 | 19 | [5 empty] | 挤压 |  | doi:10.1016/j.msea.2005.08.123
Mg–3Al–1Zn–0.3Mn | 195 | 276 |  | 13 | 15 | [5 empty] | ecap200 1 |  | doi:10.1016/j.msea.2005.08.123
Mg–3Al–1Zn–0.3Mn | 180 | 275 |  | 16 | 12 | [5 empty] | ecap200 2 |  | doi:10.1016/j.msea.2005.08.123
Mg–3Al–1Zn–0.3Mn | 175 | 270 |  | 21 | 8 | [5 empty] | ecap200 3 |  | doi:10.1016/j.msea.2005.08.123
Mg–3Al–1Zn–0.3Mn | 130 | 260 |  | 24 | 3 | [5 empty] | ecap200 4 |  | doi:10.1016/j.msea.2005.08.123
Mg–3Al–1Zn–0.3Mn | 150 | 270 |  | 22 | 2 | [5 empty] | ecap200 6 |  | doi:10.1016/j.msea.2005.08.123
Mg–3Al–1Zn–0.3Mn | 210 | 310 |  | 14 | 2 | [5 empty] | ecap200 8 |  | doi:10.1016/j.msea.2005.08.123
3Al-1Zn-0.3Mn | 100 | 160 |  | 9 | 75 | [5 empty] | 铸态 |  | doi:10.1016/j.msea.2005.04.018
3Al-1Zn-0.3Mn | 265 | 319 |  | 28 | 2.5 | [5 empty] | HE |  | doi:10.1016/j.msea.2005.04.018
3Al-1Zn-0.3Mn | 217 | 282 |  | 30 | 0.7 | [5 empty] | ECAp 150 |  | doi:10.1016/j.msea.2005.04.018
Mg–3Al–1Zn–0.3Mn | 235 | 230 |  | 14.7 | 3.3 | [5 empty] | ECAp 150 |  | https://doi.org/10.1007/s11837-020-04195-4
Mg–3Al–1Zn–0.3Mn | 240 | 295 |  | 11 | 3.3 | [5 empty] | ECAp 150 |  | https://doi.org/10.1007/s11837-020-04195-4
Mg–3Al–1Zn–0.3Mn | 201.7 | 288.9 |  | 28.1 | 1.5 | [5 empty] | ecap 200 |  | https://doi.org/10.1007/s11837-020-04195-4
Mg–3Al–1Zn–0.3Mn | 213.5 | 287.6 |  | 25.1 | 1.5 | [5 empty] | ecap 200 |  | https://doi.org/10.1007/s11837-020-04195-4
Mg–3Al–1Zn–0.3Mn | 201.3 | 280.5 |  | 34.2 | 1.5 | [5 empty] | ecap 200 |  | https://doi.org/10.1007/s11837-020-04195-4
Mg–3Al–1Zn–0.3Mn | 197.7 | 279.9 |  | 33.5 | 0.8 | [5 empty] | ecap250 |  | https://doi.org/10.1007/s11837-020-04195-4
Mg–3Al–1Zn–0.3Mn | 185.5 | 277.3 |  | 34.5 | 0.8 | [5 empty] | ecap250 |  | https://doi.org/10.1007/s11837-020-04195-4
Mg–3Al–1Zn–0.3Mn | 187.3 | 279.7 |  | 31.5 | 0.8 | [5 empty] | ecap250 |  | https://doi.org/10.1007/s11837-020-04195-4
Mg–3Al–1Zn–0.3Mn | 210 | 290 |  | 8 | 50 | [5 empty] | 挤压 |  | https://doi.org/10.1007/s11661-013-2094-z
Mg–3Al–1Zn–0.3Mn | 150 | 300 |  | 12 | 5.53 | [5 empty] | ecap |  | https://doi.org/10.1007/s11661-013-2094-z
Mg–3Al–1Zn–0.3Mn | 110 | 290 |  | 21 | 5.42 | [5 empty] | ecap |  | https://doi.org/10.1007/s11661-013-2094-z
Mg–3Al–1Zn–0.3Mn | 55 | 270 |  | 21 | 5.37 | [5 empty] | ecap |  | https://doi.org/10.1007/s11661-013-2094-z
3.2Al-1.3Zn-0.4Mn-0.015Si-0.03Fe-0.06-Ce | 180 | 300 |  | 15 | 100 | [5 empty] | 轧制RD |  | doi:10.3390/ma11010073
3.2Al-1.3Zn-0.4Mn-0.015Si-0.03Fe-0.06-Ce | 210 | 320 |  | 18 | 100 | [5 empty] | 轧制LD |  | doi:10.3390/ma11010073
3.2Al-1.3Zn-0.4Mn-0.015Si-0.03Fe-0.06-Ce | 210 | 320 |  | 16 | 10 | [5 empty] | 轧制1 RD |  | doi:10.3390/ma11010073
3.2Al-1.3Zn-0.4Mn-0.015Si-0.03Fe-0.06-Ce | 80 | 295 |  | 16 | 10 | [5 empty] | 轧制1 LD |  | doi:10.3390/ma11010073
3.2Al-1.3Zn-0.4Mn-0.015Si-0.03Fe-0.06-Ce | 160 | 325 |  | 21 | 5 | [5 empty] | 轧制2 RD |  | doi:10.3390/ma11010073
3.2Al-1.3Zn-0.4Mn-0.015Si-0.03Fe-0.06-Ce | 200 | 325 |  | 22 | 5 | [5 empty] | 轧制2 LD |  | doi:10.3390/ma11010073
Mg–3Al–1Zn–0.3Mn | 120 | 128 |  | 6.5 | 33 | [5 empty] | 锻造 |  | doi:10.1016/j.matdes.2011.01.038
Mg–3Al–1Zn–0.3Mn | 130 | 135 |  | 7.5 | 16 | [5 empty] | ARB 2 350 |  | doi:10.1016/j.matdes.2011.01.038
Mg–3Al–1Zn–0.3Mn | 130 | 140 |  | 8 | 15 | [5 empty] | ARB 2 350+anneal250 |  | doi:10.1016/j.matdes.2011.01.038
Mg–3Al–1Zn–0.3Mn | 135 | 145 |  | 9.5 | 9 | [5 empty] | ARB 2 350+anneal350 |  | doi:10.1016/j.matdes.2011.01.038
Mg–3Al–1Zn–0.3Mn | 130 | 143 |  | 7 | 27 | [5 empty] | ARB 2 350+anneal450 |  | doi:10.1016/j.matdes.2011.01.038
Mg–3Al–1Zn–0.3Mn | 128 | 135 |  | 6.8 | 33 | [5 empty] | ARB 2 450 |  | doi:10.1016/j.matdes.2011.01.038
Mg–3Al–1Zn–0.3Mn | 130 | 150 |  | 7 | 16 | [5 empty] | ARB 2 450+anneal250 |  | doi:10.1016/j.matdes.2011.01.038
Mg–3Al–1Zn–0.3Mn | 130 | 155 |  | 7 | 15 | [5 empty] | ARB 2 450+anneal350 |  | doi:10.1016/j.matdes.2011.01.038
Mg–3Al–1Zn–0.3Mn | 135 | 160 |  | 9 | 9 | [5 empty] | ARB 2 450+anneal450 |  | doi:10.1016/j.matdes.2011.01.038
3.23Al-1.01Zn-0.161Si | 135 | 155 |  | 6.5 | 27 | [5 empty] | TRC |  | doi:10.1016/j.matdes.2011.01.038
3.23Al-1.01Zn-0.161Si | 171.8 | 263.7 |  | 6.3 | 9.75 | [5 empty] | HR |  | https://doi.org/10.1016/j.jmrt.2023.03.068
2.87Al-0.968Bi-0.130Si | 198.8 | 263.9 |  | 9.3 | 9 | [5 empty] | TRC |  | https://doi.org/10.1016/j.jmrt.2023.03.068
2.87Al-0.968Bi-0.130Si | 157.2 | 202.5 |  | 3.6 | 7.89 | [5 empty] | HR |  | https://doi.org/10.1016/j.jmrt.2023.03.068
2.87Al-0.968Bi-0.130Si | 240.3 | 293.6 |  | 5.4 | 8 | [7 empty] | https://doi.org/10.1016/j.jmrt.2023.03.068
Mg–3Al–1Zn–0.3Mn | 191 | 268 |  | 23.9 | 12.1 | [7 empty] | https://doi.org/10.1016/j.jma.2022.10.003
Mg–3Al–1Zn–0.3Mn | 201 | 272 |  | 22 | 13.8 | [7 empty] | https://doi.org/10.1016/j.jma.2022.10.003
Mg-9Al-1Zn-0.2Mn | 211 | 324 |  | 13.9 | 20.1 | [7 empty] | http://dx.doi.org/10.1016/j.msea.2017.07.048
Mg-9Al-1Zn-0.2Mn | 185 | 308 |  | 15.4 | 24.2 | [7 empty] | http://dx.doi.org/10.1016/j.msea.2017.07.048
Mg-9Al-1Zn-0.2Mn | 262 | 364 |  | 13.6 | 2.6 | [7 empty] | http://dx.doi.org/10.1016/j.msea.2017.07.048
Mg-9Al-1Zn-0.2Mn | 206 | 323 |  | 14.9 | 10.9 | [7 empty] | http://dx.doi.org/10.1016/j.msea.2017.07.048
Mg-8Al-0.5Zn-0.2 Mn | 241 | 323 |  | 5.5 | 46.8 | [7 empty] | https://doi.org/10.1016/j.jmst.2019.11.033
Mg-8Al-0.5Zn-0.2 Mn | 210 | 310 |  | 6.2 | 36.2 | [7 empty] | https://doi.org/10.1016/j.jmst.2019.11.033
Mg-8Al-0.5Zn-0.2 Mn | 194 | 327 |  | 13.1 | 20.8 | [7 empty] | https://doi.org/10.1016/j.jmst.2019.11.033
Mg-0.5Al-0.1Mn | 37.28 | 146.18 |  | 10.58 | 310 | [5 empty] | 铸态 | 固溶450*10h | Mg-Al合金晶粒细化、热变形行为及加工工艺的研究 - 中国知网 (cnki.net)
Mg-0.5Al-0.3Zn-0.2Mn | 35.92 | 160.55 |  | 11.09 | 350 | Mg17Al12 |  |  |  |  | 铸态 | 固溶450*10h | Mg-Al合金晶粒细化、热变形行为及加工工艺的研究 - 中国知网 (cnki.net)
Mg-0.5Al-0.6Zn-0.3Mn | 34.49 | 165.61 |  | 10.54 | 375 | Mg17Al12 |  |  |  |  | 铸态 | 固溶450*10h | Mg-Al合金晶粒细化、热变形行为及加工工艺的研究 - 中国知网 (cnki.net)
Mg-0.5Al-0.9Zn-0.4Mn | 40.91 | 182.6 |  | 11.07 | 300 | Mg17Al12 |  | 3~7μm |  |  | 铸态 | 固溶450*10h | Mg-Al合金晶粒细化、热变形行为及加工工艺的研究 - 中国知网 (cnki.net)
Mg-1Al-0.2Mn | 39.24 | 175.76 |  | 15.72 | 250 | Mg17Al12 |  |  |  |  | 铸态 | 固溶450*10h | Mg-Al合金晶粒细化、热变形行为及加工工艺的研究 - 中国知网 (cnki.net)
Mg-1Al-0.3Zn-0.1Mn | 41.71 | 180.48 |  | 14.5 | 190 | Mg17Al12 |  |  |  |  | 铸态 | 固溶450*10h | Mg-Al合金晶粒细化、热变形行为及加工工艺的研究 - 中国知网 (cnki.net)
Mg-1Al-0.6Zn-0.4Mn | 41.17 | 183.19 |  | 14.85 | 260 | Mg17Al12 |  |  |  |  | 铸态 | 固溶450*10h | Mg-Al合金晶粒细化、热变形行为及加工工艺的研究 - 中国知网 (cnki.net)
Mg-1Al-0.9Zn-0.3Mn | 45.78 | 187.66 |  | 13.46 | 215 | Mg17Al12 |  | 3~7μm |  |  | 铸态 | 固溶450*10h | Mg-Al合金晶粒细化、热变形行为及加工工艺的研究 - 中国知网 (cnki.net)
Mg-2Al-0.3Mn | 49.82 | 194.47 |  | 16.14 | 160 | Mg17Al12 |  |  |  |  | 铸态 | 固溶450*10h | Mg-Al合金晶粒细化、热变形行为及加工工艺的研究 - 中国知网 (cnki.net)
Mg-2Al-0.3Zn-0.4Mn | 50 | 193.74 |  | 15.25 | 210 | Mg17Al12 |  |  |  |  | 铸态 | 固溶450*10h | Mg-Al合金晶粒细化、热变形行为及加工工艺的研究 - 中国知网 (cnki.net)
Mg-2Al-0.6Zn-0.1Mn | 50.82 | 202.77 |  | 15.84 | 150 | Mg17Al12 |  |  |  |  | 铸态 | 固溶450*10h | Mg-Al合金晶粒细化、热变形行为及加工工艺的研究 - 中国知网 (cnki.net)
Mg-2Al-0.9Zn-0.2Mn | 53.81 | 207.41 |  | 15.59 | 170 | Mg17Al12 |  | 3~7μm |  |  | 铸态 | 固溶450*10h | Mg-Al合金晶粒细化、热变形行为及加工工艺的研究 - 中国知网 (cnki.net)
Mg-3Al-0.4Mn | 56.6 | 207.55 |  | 18.75 | 150 | Mg17Al12 |  |  |  |  | 铸态 | 固溶450*10h | Mg-Al合金晶粒细化、热变形行为及加工工艺的研究 - 中国知网 (cnki.net)
Mg-3Al-0.3Zn-0.3Mn | 56.71 | 206.21 |  | 14.1 | 125 | Mg17Al12 |  |  |  |  | 铸态 | 固溶450*10h | Mg-Al合金晶粒细化、热变形行为及加工工艺的研究 - 中国知网 (cnki.net)
Mg-3Al-0.6Zn-0.2Mn | 61 | 221.74 |  | 17.38 | 140 | Mg17Al12 |  |  |  |  | 铸态 | 固溶450*10h | Mg-Al合金晶粒细化、热变形行为及加工工艺的研究 - 中国知网 (cnki.net)
Mg-3Al-0.9Zn-0.1Mn | 58.9 | 218.44 |  | 15.87 | 105 | Mg17Al12 |  | 3~7μm |  |  | 铸态 | 固溶450*10h | Mg-Al合金晶粒细化、热变形行为及加工工艺的研究 - 中国知网 (cnki.net)
Mg-0.5Al | 90 | 200 |  | 7 | 40±5 | [5 empty] | 挤压316，1mm/s，挤压比12.5 |  | Mg-Al合金晶粒细化、热变形行为及加工工艺的研究 - 中国知网 (cnki.net)
Mg-0.5Al | 85 | 195 |  | 12 | 50±5 | [5 empty] | 挤压365，1mm/s，挤压比12.5 |  | Mg-Al合金晶粒细化、热变形行为及加工工艺的研究 - 中国知网 (cnki.net)
Mg-0.5Al | 80 | 190 |  | 13 | 65±5 | [5 empty] | 挤压423，1mm/s，挤压比12.5 |  | Mg-Al合金晶粒细化、热变形行为及加工工艺的研究 - 中国知网 (cnki.net)
Mg-2Al | 100 | 220 |  | 17 | 28±3 | [5 empty] | 挤压316，1mm/s，挤压比12.5 |  | Mg-Al合金晶粒细化、热变形行为及加工工艺的研究 - 中国知网 (cnki.net)
Mg-2Al | 95 | 215 |  | 16 | 35±3 | [5 empty] | 挤压366，1mm/s，挤压比12.5 |  | Mg-Al合金晶粒细化、热变形行为及加工工艺的研究 - 中国知网 (cnki.net)
Mg-2Al | 85 | 210 |  | 15 | 46±5 | [5 empty] | 挤压420，1mm/s，挤压比12.5 |  | Mg-Al合金晶粒细化、热变形行为及加工工艺的研究 - 中国知网 (cnki.net)
Mg-2Al-0.3Mn | 160 |  |  | 8 | 7.5±1 | [5 empty] | 挤压295，1mm/s，挤压比12.5 |  | Mg-Al合金晶粒细化、热变形行为及加工工艺的研究 - 中国知网 (cnki.net)
Mg-2Al-0.3Mn | 165 |  |  | 10 | 8.5±1 | [5 empty] | 挤压365，1mm/s，挤压比12.5 |  | Mg-Al合金晶粒细化、热变形行为及加工工艺的研究 - 中国知网 (cnki.net)
Mg-2Al-0.3Mn | 155 | 250 |  | 11 | 8.5±1 | [5 empty] | 挤压418，1mm/s，挤压比12.5 |  | Mg-Al合金晶粒细化、热变形行为及加工工艺的研究 - 中国知网 (cnki.net)
Mg-2Al-1Zn-0,3Mn | 175 | 270 |  | 10 | 6±0.5 | [5 empty] | 挤压306，1mm/s，挤压比12.5 |  | Mg-Al合金晶粒细化、热变形行为及加工工艺的研究 - 中国知网 (cnki.net)
Mg-2Al-1Zn-0,3Mn | 170 | 270 |  | 8 | 7±0.5 | [5 empty] | 挤压367，1mm/s，挤压比12.5 |  | Mg-Al合金晶粒细化、热变形行为及加工工艺的研究 - 中国知网 (cnki.net)
Mg-2Al-1Zn-0,3Mn | 155 | 260 |  | 16 | 10±0.5 | [5 empty] | 挤压419，1mm/s，挤压比12.5 |  | Mg-Al合金晶粒细化、热变形行为及加工工艺的研究 - 中国知网 (cnki.net)
Mg-3Al-0.4Mn | 170 | 250 |  | 13 | 6.5±1 | [5 empty] | 挤压310，1mm/s，挤压比12.5 |  | Mg-Al合金晶粒细化、热变形行为及加工工艺的研究 - 中国知网 (cnki.net)
Mg-3Al-0.4Mn | 165 | 260 |  | 15 | 8.5±1 | [5 empty] | 挤压383，1mm/s，挤压比12.5 |  | Mg-Al合金晶粒细化、热变形行为及加工工艺的研究 - 中国知网 (cnki.net)
Mg-3Al-0.4Mn | 155 | 255 |  | 16 | 9±1 | [5 empty] | 挤压420，1mm/s，挤压比12.5 |  | Mg-Al合金晶粒细化、热变形行为及加工工艺的研究 - 中国知网 (cnki.net)
Mg-3Al-0.4Mn | 155 | 255 |  | 14 | 9±1 | [5 empty] | 挤压293，15mm/s，挤压比12.5 |  | Mg-Al合金晶粒细化、热变形行为及加工工艺的研究 - 中国知网 (cnki.net)
Mg-3Al-0.4Mn | 150 | 245 |  | 12 | 10±0.5 | [5 empty] | 挤压415，15mm/s，挤压比12.5 |  | Mg-Al合金晶粒细化、热变形行为及加工工艺的研究 - 中国知网 (cnki.net)
Mg-3Al-1Zn | 100 | 245 |  | 23 | 3±30 | [5 empty] | 挤压300，1mm/s，挤压比12.5 |  | Mg-Al合金晶粒细化、热变形行为及加工工艺的研究 - 中国知网 (cnki.net)
Mg-3Al-1Zn | 95 | 545 |  | 21 | 35±3 | [5 empty] | 挤压362，1mm/s，挤压比12.5 |  | Mg-Al合金晶粒细化、热变形行为及加工工艺的研究 - 中国知网 (cnki.net)
Mg-3Al-1Zn | 90 | 240 |  | 20 | 42±5 | [5 empty] | 挤压420，1mm/s，挤压比12.5 |  | Mg-Al合金晶粒细化、热变形行为及加工工艺的研究 - 中国知网 (cnki.net)
Mg–3Al–1Zn–0.3Mn | 44.8 |  |  | 11.4 | 1100 | Mg17Al12 |  |  |  |  | 铸造，冷却速度6K/s | 固溶450*10h | Mg-Al合金晶粒细化、热变形行为及加工工艺的研究 - 中国知网 (cnki.net)
AZ31-0.01Ti | 52.2 |  |  | 14.6 | 120 | Mg17Al12 |  |  |  |  | 铸造，冷却速度6K/s | 固溶450*10h | Mg-Al合金晶粒细化、热变形行为及加工工艺的研究 - 中国知网 (cnki.net)
AZ31-0.03Ti | 51 |  |  | 14.2 | 180 | Mg17Al12 |  |  |  |  | 铸造，冷却速度6K/s | 固溶450*10h | Mg-Al合金晶粒细化、热变形行为及加工工艺的研究 - 中国知网 (cnki.net)
AZ31-0.05Ti | 45 |  |  | 11 | 660 | Mg17Al12 |  |  |  |  | 铸造，冷却速度6K/s | 固溶450*10h | Mg-Al合金晶粒细化、热变形行为及加工工艺的研究 - 中国知网 (cnki.net)
AM30 | 60.2 |  |  | 12.8 | 150 | Mg17Al12 |  | 2~8μm |  |  | 铸造，冷却速度6K/s | 固溶450*10h | Mg-Al合金晶粒细化、热变形行为及加工工艺的研究 - 中国知网 (cnki.net)
AM30-0.01Ti | 61.6 |  |  | 14.5 | 130 | Mg17Al12 |  |  |  |  | 铸造，冷却速度6K/s | 固溶450*10h | Mg-Al合金晶粒细化、热变形行为及加工工艺的研究 - 中国知网 (cnki.net)
AM30-0.02Ti | 63.3 |  |  | 16 | 95 | Mg17Al12 |  |  |  |  | 铸造，冷却速度6K/s | 固溶450*10h | Mg-Al合金晶粒细化、热变形行为及加工工艺的研究 - 中国知网 (cnki.net)
AZ31-0.01Sr | 49 |  |  | 14 | 400 | Mg17Al12+Mg20Al20Mn5Sr(针状） | 针状 | 宽3~4μm，长30~40μm |  |  | 铸造，冷却速度6K/s | 固溶450*10h | Mg-Al合金晶粒细化、热变形行为及加工工艺的研究 - 中国知网 (cnki.net)
AZ31-0.05Sr | 53 |  |  | 11.3 | 200 | Mg17Al12+Mg20Al20Mn5Sr(针状） | 针状 | 宽3~4μm，长30~40μm |  |  | 铸造，冷却速度6K/s | 固溶450*10h | Mg-Al合金晶粒细化、热变形行为及加工工艺的研究 - 中国知网 (cnki.net)
AZ31-0.1Sr | 56.4 |  |  | 11 | 180 | Mg16(Al,Zn)2Sr | 岛状 |  |  |  | 铸造，冷却速度6K/s | 固溶450*10h | Mg-Al合金晶粒细化、热变形行为及加工工艺的研究 - 中国知网 (cnki.net)
AZ31-0.5Sr | 50.5 |  |  | 8.5 | 400 | Mg16(Al,Zn)2Sr | 岛状+网状 |  |  |  | 铸造，冷却速度6K/s | 固溶450*10h | Mg-Al合金晶粒细化、热变形行为及加工工艺的研究 - 中国知网 (cnki.net)
AZ31-1.0Sr | 54 |  |  | 9.5 | 250 | Mg16(Al,Zn)2Sr | 岛状+网状 |  |  |  | 铸造，冷却速度6K/s | 固溶450*10h | Mg-Al合金晶粒细化、热变形行为及加工工艺的研究 - 中国知网 (cnki.net)
AM30-0.01Sr | 58.3 |  |  | 11.4 | 160 | Mg17Al12+Mg20Al20Mn5Sr(针状） |  | 宽3~4μm，长30~40μm |  |  | 铸造，冷却速度6K/s | 固溶450*10h | Mg-Al合金晶粒细化、热变形行为及加工工艺的研究 - 中国知网 (cnki.net)
AM30-0.05Sr | 58.5 |  |  | 11.3 | 130 | Mg17Al12+Mg20Al20Mn5Sr(针状） |  | 宽3~4μm，长30~40μm |  |  | 铸造，冷却速度6K/s | 固溶450*10h | Mg-Al合金晶粒细化、热变形行为及加工工艺的研究 - 中国知网 (cnki.net)
AM30-0.1Sr | 58 |  |  | 11.2 | 145 | Mg17Al12+Mg20Al20Mn5Sr(针状） |  | 宽3~4μm，长30~40μm |  |  | 铸造，冷却速度6K/s | 固溶450*10h | Mg-Al合金晶粒细化、热变形行为及加工工艺的研究 - 中国知网 (cnki.net)
Mg-9Al-2Sn |  |  |  |  | 211.84±13.59 | Mg17Al12+Mg2Sn |  |  |  |  | 铸造
Mg-9Al-2Sn | 133.71±27.8 | 250.33±4.46 |  | 2.45±0.28 | 154 | Mg17Al12+Mg2Sn |  |  |  |  | 铸造 | 固溶420*16h水冷+油浴时效200*8h peak | Mg-9Al-2Sn-Mn/Sr(wt.%)合金显微组织和力学性能研究 - 中国知网 (cnki.net)
Mg-9Al-2Sn-0.1Mn | 154.44±2.63 | 292.48±3.32 |  | 4.96±0.68 | 114 | Mg17Al12+Mg2Sn+Al8(Mn,Fe)5/Al8Mn5 | 含Mn颗粒时效前方块形，时效后花型 | 含Mn颗粒，4.69μm~7.81μm |  |  | 铸造 | 固溶420*16h水冷+油浴时效200*8h peak | Mg-9Al-2Sn-Mn/Sr(wt.%)合金显微组织和力学性能研究 - 中国知网 (cnki.net)
Mg-9Al-2Sn-0.3Mn | 137.42±11.2 | 271.59±15.77 |  | 4.67±0.62 | 110 | Mg17Al12+Mg2Sn+Al8(Mn,Fe)5/Al8Mn5 |  | 含Mn颗粒，3μm*2μm 4h时效后20μm*4μm |  |  | 铸造 | 固溶420*16h水冷+油浴时效200*8h peak | Mg-9Al-2Sn-Mn/Sr(wt.%)合金显微组织和力学性能研究 - 中国知网 (cnki.net)
Mg-9Al-2Sn-0.1Sr |  |  |  |  | 211.84±13.59 | Mg17Al12+Mg2Sn+Al8(Mn, Fe)5+富Sr-Sn相 | 部分Al8(Mn, Fe)5相变为针状 |  |  |  | 铸造 |  | Mg-9Al-2Sn-Mn/Sr(wt.%)合金显微组织和力学性能研究 - 中国知网 (cnki.net)
Mg-9Al-2Sn-0.1Sr | [7 empty] | 5(Mn, Fe)8Al：5.77μm±1.57μm |  |  | 铸造 |  | Mg-9Al-2Sn-Mn/Sr(wt.%)合金显微组织和力学性能研究 - 中国知网 (cnki.net)
Mg-9Al-2Sn-0.1Sr-0.1Mn |  |  |  |  | 222.45±20.31 | Mg17Al12+Mg2Sn+Al8(Mn, Fe)5+富Sr-Sn相 |  |  |  |  | 铸造 |  | Mg-9Al-2Sn-Mn/Sr(wt.%)合金显微组织和力学性能研究 - 中国知网 (cnki.net)
Mg-9Al-2Sn-0.1Sr-0.1Mn | 128.93 | 264.09 |  | 6.17 | （见文献图4-4） | 1 |  |  |  |  | 铸造 | 固溶420*16h水冷+油浴时效200*4h peak | Mg-9Al-2Sn-Mn/Sr(wt.%)合金显微组织和力学性能研究 - 中国知网 (cnki.net)
Mg-9Al |  |  |  |  | 172 | 1 |  |  |  |  | 铸造 | 固溶420*24h+时效200*1h | Mg-9Al-2Sm(wt.%)铸造合金显微组织与力学性能研究 - 中国知网 (cnki.net)
Mg-9Al | 114.3±5.1 | 259.9±2.6 |  | 7.0±0.5 |  | 1 |  |  |  |  | 铸造 | 固溶420*24h+时效200*16h | Mg-9Al-2Sm(wt.%)铸造合金显微组织与力学性能研究 - 中国知网 (cnki.net)
Mg-9Al-0.2Sm |  |  |  |  | 396 | β-Mg17Al12+Al-Sm | 杆状（细针状） |  |  |  | 铸造 | 固溶420*24h+时效200*1h | Mg-9Al-2Sm(wt.%)铸造合金显微组织与力学性能研究 - 中国知网 (cnki.net)
Mg-9Al-0.5Sm |  |  |  |  | 324 | 1 |  |  |  |  | 铸造 | 固溶420*24h+时效200*1h | Mg-9Al-2Sm(wt.%)铸造合金显微组织与力学性能研究 - 中国知网 (cnki.net)
Mg-9Al-1Sm |  |  |  |  | 263 | 1 |  |  |  |  | 铸造 | 固溶420*24h+时效200*1h | Mg-9Al-2Sm(wt.%)铸造合金显微组织与力学性能研究 - 中国知网 (cnki.net)
Mg-9Al-2Sm |  |  |  |  | 303 | 1 |  |  |  |  | 铸造 | 固溶420*24h+时效200*1h | Mg-9Al-2Sm(wt.%)铸造合金显微组织与力学性能研究 - 中国知网 (cnki.net)
Mg-9Al-4Sm |  |  |  |  | 281 | 1 |  |  |  |  | 铸造 | 固溶420*24h+时效200*1h | Mg-9Al-2Sm(wt.%)铸造合金显微组织与力学性能研究 - 中国知网 (cnki.net)
Mg-9Al-2Sm |  |  |  |  | 334 | 1 |  |  |  |  | 铸造 | 固溶420*24h+时效200*1h | Mg-9Al-2Sm(wt.%)铸造合金显微组织与力学性能研究 - 中国知网 (cnki.net)
Mg-9Al-2Sm | 131.3±1.8 | 259.4±6.6 |  | 4.7±0.3 |  | 1 |  |  |  |  | 铸造 | 固溶420*24h+时效200*16h | Mg-9Al-2Sm(wt.%)铸造合金显微组织与力学性能研究 - 中国知网 (cnki.net)
Mg-9Al-2Sm-0.1Si |  |  |  |  | 269 | 1 |  |  |  |  | 铸造 | 固溶420*24h+时效200*1h | Mg-9Al-2Sm(wt.%)铸造合金显微组织与力学性能研究 - 中国知网 (cnki.net)
Mg-9Al-2Sm-0.2Si |  |  |  |  | 256 | 1 |  |  |  |  | 铸造 | 固溶420*24h+时效200*1h | Mg-9Al-2Sm(wt.%)铸造合金显微组织与力学性能研究 - 中国知网 (cnki.net)
Mg-9Al-2Sm-0.5Si |  |  |  |  | 292 | 1 |  |  |  |  | 铸造 | 固溶420*24h+时效200*1h | Mg-9Al-2Sm(wt.%)铸造合金显微组织与力学性能研究 - 中国知网 (cnki.net)
Mg-9Al-2Sm |  |  |  |  | 262 | 1 |  |  |  |  | 铸造 | 固溶420*36h+时效200*1h | Mg-9Al-2Sm(wt.%)铸造合金显微组织与力学性能研究 - 中国知网 (cnki.net)
Mg-9Al-2Sm-0.05Sr |  |  |  |  | 262 | 1 |  |  |  |  | 铸造 | 固溶420*36h+时效200*1h | Mg-9Al-2Sm(wt.%)铸造合金显微组织与力学性能研究 - 中国知网 (cnki.net)
Mg-9Al-2Sm-0.1Sr |  |  |  |  | 260 | 1 |  |  |  |  | 铸造 | 固溶420*36h+时效200*1h | Mg-9Al-2Sm(wt.%)铸造合金显微组织与力学性能研究 - 中国知网 (cnki.net)
Mg-9Al-2Sm-0.2Sr |  |  |  |  | 285 | 1 |  |  |  |  | 铸造 | 固溶420*36h+时效200*1h | Mg-9Al-2Sm(wt.%)铸造合金显微组织与力学性能研究 - 中国知网 (cnki.net)
Mg-9Al-2Sm-0.5Sr |  |  |  |  | 254 | 1 |  |  |  |  | 铸造 | 固溶420*36h+时效200*1h | Mg-9Al-2Sm(wt.%)铸造合金显微组织与力学性能研究 - 中国知网 (cnki.net)
Mg-9Al-2Sm |  |  |  |  | 243 | 1 |  |  |  |  | 铸造 | 固溶420*24h+时效200*1h | Mg-9Al-2Sm(wt.%)铸造合金显微组织与力学性能研究 - 中国知网 (cnki.net)
Mg-9Al-2Sm-0.1Ca |  |  |  |  | 273 | 1 |  |  |  |  | 铸造 | 固溶420*24h+时效200*1h | Mg-9Al-2Sm(wt.%)铸造合金显微组织与力学性能研究 - 中国知网 (cnki.net)
Mg-9Al-2Sm-0.2Ca |  |  |  |  | 240 | 1 |  |  |  |  | 铸造 | 固溶420*24h+时效200*1h | Mg-9Al-2Sm(wt.%)铸造合金显微组织与力学性能研究 - 中国知网 (cnki.net)
Mg-9Al-2Sm-0.2Ca | 117.2±3 | 194.2±18.9 |  | 3.74±0.78 |  | 1 |  |  |  |  | 铸造 | 固溶420*24h+时效200*16h | Mg-9Al-2Sm(wt.%)铸造合金显微组织与力学性能研究 - 中国知网 (cnki.net)
Mg-9Al-2Sm-0.5Ca |  |  |  |  | 228 | 1 |  |  |  |  | 铸造 | 固溶420*24h+时效200*1h | Mg-9Al-2Sm(wt.%)铸造合金显微组织与力学性能研究 - 中国知网 (cnki.net)
Mg-7Al-2Sn | 105 | 210 |  | 7.5 |  | Mg17Al12+Mg2Sn |  |  |  |  | 挤压铸造（700℃） |  | 10.27307/d.cnki.gsjtu.2016.002744
Mg-6Zn-0.1Ca-0.5Mn | 75 | 170 |  | 7 |  | MgZn2 | 杆状 |  |  |  | 挤压铸造（700℃） | 保温380*/16h+时效175*8h | 10.27307/d.cnki.gsjtu.2016.002744
3Al-0.4Mn | 58 | 198 |  | 14.3 | 80 | 1 |  |  |  |  | 铸造 |  | Mg-Al-Mn-Si变形镁合金组织、性能及热变形行为的研究 - 中国知网 (cnki.net)
3Al-0.4Mn-0.1Si | 55 | 195 |  | 12 |  | 1 |  |  |  |  | 铸造 |  | Mg-Al-Mn-Si变形镁合金组织、性能及热变形行为的研究 - 中国知网 (cnki.net)
3Al-0.4Mn-0.3Si | 50 | 190 |  | 11 | 73 | 1 |  |  |  |  | 铸造 |  | Mg-Al-Mn-Si变形镁合金组织、性能及热变形行为的研究 - 中国知网 (cnki.net)
3Al-0.4Mn-0.5Si | 49 | 180 |  | 10.5 |  | 1 |  |  |  |  | 铸造 |  | Mg-Al-Mn-Si变形镁合金组织、性能及热变形行为的研究 - 中国知网 (cnki.net)
3Al-0.4Mn-1Si | 48 | 177 |  | 8.6 | 67 | 1 |  |  |  |  | 铸造 |  | Mg-Al-Mn-Si变形镁合金组织、性能及热变形行为的研究 - 中国知网 (cnki.net)
3Al-0.4Mn | 160 | 245 |  | 12.2 | 30 | [5 empty] | 挤压350，挤压比25 |  | Mg-Al-Mn-Si变形镁合金组织、性能及热变形行为的研究 - 中国知网 (cnki.net)
3Al-0.4Mn-0.1Si | 165 | 254 |  | 11.2 | 28 | [5 empty] | 挤压350，挤压比25 |  | Mg-Al-Mn-Si变形镁合金组织、性能及热变形行为的研究 - 中国知网 (cnki.net)
3Al-0.4Mn-0.3Si | 175 | 261 |  | 10.9 | 25 | [5 empty] | 挤压350，挤压比25 |  | Mg-Al-Mn-Si变形镁合金组织、性能及热变形行为的研究 - 中国知网 (cnki.net)
3Al-0.4Mn-0.5Si | 185 | 278 |  | 11.1 | 22 | [5 empty] | 挤压350，挤压比25 |  | Mg-Al-Mn-Si变形镁合金组织、性能及热变形行为的研究 - 中国知网 (cnki.net)
3Al-0.4Mn-1Si | 190 | 285 |  | 11.1 | 15 | [5 empty] | 挤压350，挤压比25 |  | Mg-Al-Mn-Si变形镁合金组织、性能及热变形行为的研究 - 中国知网 (cnki.net)
3Al-0.4Mn | 170 | 250 |  | 13 | [6 empty] | 挤压350，挤压比25 | 时效200*4h | Mg-Al-Mn-Si变形镁合金组织、性能及热变形行为的研究 - 中国知网 (cnki.net)
3Al-0.4Mn-0.1Si | 195 | 260 |  | 12.7 | [6 empty] | 挤压350，挤压比25 | 时效200*4h | Mg-Al-Mn-Si变形镁合金组织、性能及热变形行为的研究 - 中国知网 (cnki.net)
3Al-0.4Mn-0.3Si | 200 | 265 |  | 13.3 | [6 empty] | 挤压350，挤压比25 | 时效200*4h | Mg-Al-Mn-Si变形镁合金组织、性能及热变形行为的研究 - 中国知网 (cnki.net)
3Al-0.4Mn-0.5Si | 220 | 285 |  | 14 | [6 empty] | 挤压350，挤压比25 | 时效200*4h | Mg-Al-Mn-Si变形镁合金组织、性能及热变形行为的研究 - 中国知网 (cnki.net)
3Al-0.4Mn-1Si | 198 | 283 |  | 13.7 | [6 empty] | 挤压350，挤压比25 | 时效200*4h | Mg-Al-Mn-Si变形镁合金组织、性能及热变形行为的研究 - 中国知网 (cnki.net)
Mg-10Zn | 110 | 200 |  | 5 |  | Mg5Zn2/Mg7Zn3 |  |  |  |  | 铸造 |  | 10.27307/d.cnki.gsjtu.2017.000549
10Zn-2Al | 125 | 210 |  | 4.5 |  | 1 |  |  |  |  | 铸造 |  | 10.27307/d.cnki.gsjtu.2017.000549
10Zn-3.5Al | 140 | 220 |  | 4 |  | 1 |  |  |  |  | 铸造 |  | 10.27307/d.cnki.gsjtu.2017.000549
10Zn-5Al | 170 | 225 |  | 3 |  | 1 |  |  |  |  | 铸造 |  | 10.27307/d.cnki.gsjtu.2017.000549
Mg-10Zn | 100 | 225 |  | 8.5 |  | 1 |  |  |  |  | 铸造 | 固溶325*24h | 10.27307/d.cnki.gsjtu.2017.000549
10Zn-2Al | 125 | 245 |  | 6.3 |  | 1 |  |  |  |  | 铸造 | 固溶330*24h | 10.27307/d.cnki.gsjtu.2017.000549
10Zn-3.5Al | 128 | 240 |  | 5.8 |  | 1 |  |  |  |  | 铸造 | 固溶335*24h | 10.27307/d.cnki.gsjtu.2017.000549
10Zn-5Al | 130 | 230 |  | 5.3 |  | 1 |  |  |  |  | 铸造 | 固溶340*24h | 10.27307/d.cnki.gsjtu.2017.000549
Mg-10Zn | 165 | 265 |  | 5.2 |  | 1 |  |  |  |  | 铸造 | 固溶330*24h+时效175*9h | 10.27307/d.cnki.gsjtu.2017.000549
10Zn-2Al | 180 | 275 |  | 4.7 |  | 1 |  |  |  |  | 铸造 | 固溶335*24h+时效175*8h | 10.27307/d.cnki.gsjtu.2017.000549
10Zn-5Al | 209 | 311 |  | 3.3 |  | 1 |  |  |  |  | 铸造 | 固溶340*24h+时效175*4h | 10.27307/d.cnki.gsjtu.2017.000549
Mg-10Zn-5Al | 156 | 225 |  | 2.9 |  | 1 |  |  |  |  | 铸造 |  | 10.27307/d.cnki.gsjtu.2017.000549
Mg-10Zn-5Al-0.5Ce | 160 | 234 |  | 3.5 |  | 1 |  |  |  |  | 铸造 |  | 10.27307/d.cnki.gsjtu.2017.000549
Mg-10Zn-5Al-1Ce | 161 | 228 |  | 2.7 |  | Al2CeZn2（脆性相恶化） |  |  |  |  | 铸造 |  | 10.27307/d.cnki.gsjtu.2017.000549
Mg-10Zn-5Al-2Ce | 163 | 225 |  | 2.5 |  | 1 |  |  |  |  | 铸造 |  | 10.27307/d.cnki.gsjtu.2017.000549
纯Mg | 22.1 | 74.7 |  | 4.7 | [8 empty] | 10.27307/d.cnki.gsjtu.2018.003459
Mg-2Sc | 53.5 | 121.5 |  | 7.6 | 331 | 1 |  |  |  |  | 铸造 |  | 10.27307/d.cnki.gsjtu.2018.003459
Mg-5Sc | 70 | 130 |  | 9 | 161 | 1 |  |  |  |  | 铸造 |  | 10.27307/d.cnki.gsjtu.2018.003459
Mg-10Sc | 101 | 143.3 |  | 10.27 | 69 | 1 |  |  |  |  | 铸造 |  | 10.27307/d.cnki.gsjtu.2018.003459
Mg-15Sc | 125 | 152 |  | 3.5 | 35 | 1 |  |  |  |  | 铸造 |  | 10.27307/d.cnki.gsjtu.2018.003459
Mg-10Gd-3Y-0.5Zr | 240 | 370 |  |  | 156 | Mg3-5RE |  |  |  |  | 铸造 | 500*6h+225*10h | 10.27307/d.cnki.gsjtu.2016.002463
Mg-10Gd-3Y-0.5Zr | 320 | 416 |  |  | 18 | [5 empty] | 挤压360 | 225*10h | 10.27307/d.cnki.gsjtu.2016.002463
Mg-10Gd-3Y-0.5Zr |  |  |  |  | 21 | [5 empty] | 挤压360 |  | 10.27307/d.cnki.gsjtu.2016.002463
Mg-10Y-5Gd-2Zn-0.5Zr | 175 | 185 |  | 0.3 |  | 1 |  |  |  |  | 铸造 |  | Mg-Y-Gd-Zn-Zr镁合金组织、性能及其蠕变行为研究 - 中国知网 (cnki.net)
Mg-10Y-5Gd-2Zn-0.5Zr | 155 | 251.7 |  | 2.89 |  | 1 |  |  |  |  | 铸造 | 535*16 | Mg-Y-Gd-Zn-Zr镁合金组织、性能及其蠕变行为研究 - 中国知网 (cnki.net)
Mg-0.8Zn-0.35Zr | 45 | 175 |  | 22 | 72 | 1 |  |  |  |  | 铸造 |  | Mg-Y-Zn-Zr耐热镁合金组织和性能研究 - 中国知网 (cnki.net)
Mg-1Y-0.8Zn-0.35Zr | 85 | 205 |  | 27 | 47 | 1 |  |  |  |  | 铸造 |  | Mg-Y-Zn-Zr耐热镁合金组织和性能研究 - 中国知网 (cnki.net)
Mg-2Y-0.8Zn-0.35Zr | 90 | 200 |  | 24 | 42 | 1 |  |  |  |  | 铸造 |  | Mg-Y-Zn-Zr耐热镁合金组织和性能研究 - 中国知网 (cnki.net)
Mg-3Y-0.8Zn-0.35Zr | 100 | 200 |  | 22 | 34 | 1 |  |  |  |  | 铸造 |  | Mg-Y-Zn-Zr耐热镁合金组织和性能研究 - 中国知网 (cnki.net)
Mg-4Y-1Sm-0.5Zr | 125 | 215 |  | 11.4 | 62 | Mg5Sm |  |  |  |  | 铸造 |  | Mg-Y-Sm-Zr系镁合金组织性能研究 - 中国知网 (cnki.net)
Mg-4Y-4Sm-0.5Zr | 130 | 210 |  | 6.3 | 50 | Mg5Sm |  |  |  |  | 铸造 |  | Mg-Y-Sm-Zr系镁合金组织性能研究 - 中国知网 (cnki.net)
Mg-4Y-8Sm-0.5Zr | 190 | 235 |  | 0.8 | 44 | Mg5Sm |  |  |  |  | 铸造 |  | Mg-Y-Sm-Zr系镁合金组织性能研究 - 中国知网 (cnki.net)
Mg-4Y-1Sm-0.5Zr | 115 | 210 |  | 15.5 | 65 | 1 |  |  |  |  | 铸造 | 固溶525*8h | Mg-Y-Sm-Zr系镁合金组织性能研究 - 中国知网 (cnki.net)
Mg-4Y-4Sm-0.5Zr | 125 | 240 |  | 13.7 | 61 | 1 |  |  |  |  | 铸造 | 固溶525*8h | Mg-Y-Sm-Zr系镁合金组织性能研究 - 中国知网 (cnki.net)
Mg-4Y-8Sm-0.5Zr | 175 | 208 |  | 0.8 | 45 | 1 |  |  |  |  | 铸造 | 固溶525*8h | Mg-Y-Sm-Zr系镁合金组织性能研究 - 中国知网 (cnki.net)
Mg-4Y-1Sm-0.5Zr | 190 | 310 |  | 9 |  | 1 |  |  |  |  | 铸造 | 固溶525*8h+时效200*128h | Mg-Y-Sm-Zr系镁合金组织性能研究 - 中国知网 (cnki.net)
Mg-4Y-4Sm-0.5Zr | 215 | 350 |  | 6.9 |  | 1 |  |  |  |  | 铸造 | 固溶525*8h+时效200*16h | Mg-Y-Sm-Zr系镁合金组织性能研究 - 中国知网 (cnki.net)
Mg-4Y-8Sm-0.5Zr | 238 | 240 |  | 0.8 |  | 1 |  |  |  |  | 铸造 | 固溶525*8h+时效200*16h | Mg-Y-Sm-Zr系镁合金组织性能研究 - 中国知网 (cnki.net)
Mg-4Y-4Sm-0.5Zr | 310 | 400 |  | 7 | 10 | [5 empty] | 挤压400，挤压比9.3 | 时效200*16h | Mg-Y-Sm-Zr系镁合金组织性能研究 - 中国知网 (cnki.net)
WE43 | 195 | 255 |  | 10.2 | [6 empty] | 挤压400，挤压比9.3 | 时效200*16h | Mg-Y-Sm-Zr系镁合金组织性能研究 - 中国知网 (cnki.net)
WE54 | 200 | 30 |  | 10 | [6 empty] | 挤压400，挤压比9.3 | 时效200*16h | Mg-Y-Sm-Zr系镁合金组织性能研究 - 中国知网 (cnki.net)
Mg-4Y-4Sm-0.5Zr | 185 | 280 |  | 12.3 | 8 | [5 empty] | 挤压400，挤压比45 |  | Mg-Y-Sm-Zr系镁合金组织性能研究 - 中国知网 (cnki.net)
Mg-4Y-4Sm-0.5Zr | 250 | 385 |  | 5.8 | 8 | [5 empty] | 挤压400，挤压比45 | 时效200*16h | Mg-Y-Sm-Zr系镁合金组织性能研究 - 中国知网 (cnki.net)
Mg-0.3Ce-0.5Zn-0.5Zr | 158 | 220 |  | 25 | 5.54 | [5 empty] | 均匀化400，挤压450，挤压比9 | 水冷 | 挤压Mg-Ce-Zn合金微观组织与力学性能研究 - 中国知网 (cnki.net)
Mg-0.3Ce-1.5Zn-0.5Zr | 175 | 240 |  | 30 | 6.93 | [5 empty] | 均匀化400，挤压450，挤压比9 | 水冷 | 挤压Mg-Ce-Zn合金微观组织与力学性能研究 - 中国知网 (cnki.net)
Mg-0.3Ce-2Zn-0.5Zr | 190 | 250 |  | 42 | 6.95 | [5 empty] | 均匀化400，挤压450，挤压比9 | 水冷 | 挤压Mg-Ce-Zn合金微观组织与力学性能研究 - 中国知网 (cnki.net)
Mg-8Gd-3Y-0.5Zr | 420 | 458 |  | 10 | 0.8 | [5 empty] | 挤压速率0.1 mm/s |  | 10.27307/d.cnki.gsjtu.2021.000134
Mg-8Gd-3Y-0.5Zr | 268 | 334 |  | 13.9 | 4.13 | [5 empty] | 挤压速率0.5 mm/s |  | 10.27307/d.cnki.gsjtu.2021.000134
Mg-8Gd-3Y-0.5Zr | 233 | 300 |  | 9.4 | 10.07 | [5 empty] | 挤压速率1 mm/s |  | 10.27307/d.cnki.gsjtu.2021.000134
Mg-1Gd-1Y-1Zn | 119 | 178 |  | 2 |  | 1 |  |  |  |  | 铸造 |  | 10.27670/d.cnki.gcqdu.2021.000641
Mg-1Gd-1Y-1Zn | 139 | 234 |  | 2.5 |  | 1 |  |  |  |  | 铸造 | 固溶500*24 | 10.27670/d.cnki.gcqdu.2021.000641
Mg-1Gd-1Y-1Zn | 128 | 211 |  | 1.9 |  | 1 |  |  |  |  | 铸造 | 固溶500*24+时效200*27 | 10.27670/d.cnki.gcqdu.2021.000641
Mg-1Gd-1Y-1.5Zn | 113 | 193 |  | 2.9 |  | 1 |  |  |  |  | 铸造 |  | 10.27670/d.cnki.gcqdu.2021.000641
Mg-1Gd-1Y-1.5Zn | 141 | 252 |  | 3.5 |  | 1 |  |  |  |  | 铸造 | 固溶500*24 | 10.27670/d.cnki.gcqdu.2021.000641
Mg-1Gd-1Y-1.5Zn | 124 | 210 |  | 3.6 |  | 1 |  |  |  |  | 铸造 | 固溶500*24+时效200*27 | 10.27670/d.cnki.gcqdu.2021.000641
Mg-1Gd-1Y-2Zn | 110 | 189 |  | 2.6 |  | 1 |  |  |  |  | 铸造 |  | 10.27670/d.cnki.gcqdu.2021.000641
Mg-1Gd-1Y-2Zn | 145 | 265 |  | 3.3 |  | 1 |  |  |  |  | 铸造 | 固溶500*24 | 10.27670/d.cnki.gcqdu.2021.000641
Mg-1Gd-1Y-2Zn | 117 | 199 |  | 2.8 |  | 1 |  |  |  |  | 铸造 | 固溶500*24+时效200*27 | 10.27670/d.cnki.gcqdu.2021.000641
Mg-5Al-2Zn | 134 | 288 |  | 15.1 | 43.3 | [5 empty] | 挤压410，挤压比35，挤压速度1.2m/min |  | 10.27162/d.cnki.gjlin.2021.000203
Mg-5Al-2Zn-0.5Sn | 137 | 287 |  | 16.8 | 42.5 | [5 empty] | 挤压410，挤压比35，挤压速度1.2m/min |  | 10.27162/d.cnki.gjlin.2021.000203
Mg-5Al-2Zn-1Sn | 152 | 294 |  | 16.3 | 38.3 | [5 empty] | 挤压410，挤压比35，挤压速度1.2m/min |  | 10.27162/d.cnki.gjlin.2021.000203
Mg-5Al-2Zn-2Sn | 155 | 312 |  | 16.3 | 33.4 | [5 empty] | 挤压410，挤压比35，挤压速度1.2m/min |  | 10.27162/d.cnki.gjlin.2021.000203
Mg-5Al-2Zn |  |  |  |  | 80 | [5 empty] | 挤压410，挤压比35，挤压速度1.2m/min | 固溶为280℃/2 h + 315℃/2 h+ 415℃/2 h+ 450℃/2 h+60℃温水淬 | 10.27162/d.cnki.gjlin.2021.000203
Mg-5Al-2Zn-0.5Sn |  |  |  |  | 111 | [5 empty] | 挤压410，挤压比35，挤压速度1.2m/min | 固溶为280℃/2 h + 315℃/2 h+ 415℃/2 h+ 450℃/2 h+60℃温水淬 | 10.27162/d.cnki.gjlin.2021.000203
Mg-5Al-2Zn-1Sn |  |  |  |  | 83 | [5 empty] | 挤压410，挤压比35，挤压速度1.2m/min | 固溶为280℃/2 h + 315℃/2 h+ 415℃/2 h+ 450℃/2 h+60℃温水淬 | 10.27162/d.cnki.gjlin.2021.000203
Mg-5Al-2Zn-2Sn |  |  |  |  | 78 | [5 empty] | 挤压410，挤压比35，挤压速度1.2m/min | 固溶为280℃/2 h + 315℃/2 h+ 415℃/2 h+ 450℃/2 h+60℃温水淬 | 10.27162/d.cnki.gjlin.2021.000203
[11 empty] | 挤压410，挤压比35，挤压速度1.2m/min | 固溶为280℃/2 h + 315℃/2 h+ 415℃/2 h+ 450℃/2 h+60℃温水淬 | 10.27162/d.cnki.gjlin.2021.000203
Mg-5Al-2Zn | 238 | 329 |  | 17.4 | 3.2 | [5 empty] | 轧制变形量80% | 退火225*1.5h | 10.27162/d.cnki.gjlin.2021.000203
[11 empty] | 挤压410，挤压比35，挤压速度1.2m/min | 固溶为280℃/2 h + 315℃/2 h+ 415℃/2 h+ 450℃/2 h+60℃温水淬 | 10.27162/d.cnki.gjlin.2021.000203
Mg-5Al-2Zn-0.5Sn | 240 | 327 |  | 14.6 | 3.2 | [5 empty] | 轧制变形量80% | 退火225*1.5h | 10.27162/d.cnki.gjlin.2021.000203
[11 empty] | 挤压410，挤压比35，挤压速度1.2m/min | 固溶为280℃/2 h + 315℃/2 h+ 415℃/2 h+ 450℃/2 h+60℃温水淬 | 10.27162/d.cnki.gjlin.2021.000203
Mg-5Al-2Zn-1Sn | 261 | 337 |  | 13.4 | 3.1 | [5 empty] | 轧制变形量80% | 退火225*1.5h | 10.27162/d.cnki.gjlin.2021.000203
[11 empty] | 挤压410，挤压比35，挤压速度1.2m/min | 固溶为280℃/2 h + 315℃/2 h+ 415℃/2 h+ 450℃/2 h+60℃温水淬 | 10.27162/d.cnki.gjlin.2021.000203
Mg-5Al-2Zn-2Sn | 271 | 338 |  | 13.2 | 2.9 | [5 empty] | 轧制变形量80% | 退火225*1.5h | 10.27162/d.cnki.gjlin.2021.000203
[11 empty] | 挤压410，挤压比35，挤压速度1.2m/min | 固溶为280℃/2 h + 315℃/2 h+ 415℃/2 h+ 450℃/2 h+60℃温水淬 | 10.27162/d.cnki.gjlin.2021.000203
Mg-5Al-2Zn-2Sn-0.5Bi | 212 | 312 |  | 18.7 | 2.3 | [5 empty] | 轧制变形量80% | 退火225*1.5h | 10.27162/d.cnki.gjlin.2021.000203
[11 empty] | 挤压410，挤压比35，挤压速度1.2m/min | 固溶为280℃/2 h + 315℃/2 h+ 415℃/2 h+ 450℃/2 h+60℃温水淬 | 10.27162/d.cnki.gjlin.2021.000203
Mg-9Al-1Zn-0.2Mn | 254 | 334 |  | 13.9 | 3.8 | [5 empty] | 轧制变形量80% | 退火275*1.5h | 10.27162/d.cnki.gjlin.2021.000203
Mg-1Al-1Sn-0.3Mn | 56 | 154 |  | 8.9 | 1523 | 1 |  |  |  |  | 铸造 |  | Mg-Al-Sn-Mn系镁合金显微组织与力学性能的研究 - 中国知网 (cnki.net)
Mg-3Al-1Sn-0.3Mn | 73 | 165 |  | 7.5 | 314 | 1 |  |  |  |  | 铸造 |  | Mg-Al-Sn-Mn系镁合金显微组织与力学性能的研究 - 中国知网 (cnki.net)
Mg-6Al-1Sn-0.3Mn | 108 | 204 |  | 7.4 | 68 | 1 |  |  |  |  | 铸造 |  | Mg-Al-Sn-Mn系镁合金显微组织与力学性能的研究 - 中国知网 (cnki.net)
Mg-9Al-1Sn-0.3Mn | 132 | 190 |  | 1.7 | 63 | 1 |  |  |  |  | 铸造 |  | Mg-Al-Sn-Mn系镁合金显微组织与力学性能的研究 - 中国知网 (cnki.net)
Mg-1Al-3Sn-0.3Mn | 61 | 151 |  | 7.9 | 925 | 1 |  |  |  |  | 铸造 |  | Mg-Al-Sn-Mn系镁合金显微组织与力学性能的研究 - 中国知网 (cnki.net)
Mg-3Al-3Sn-0.3Mn | 78 | 179 |  | 11.1 | 286 | 1 |  |  |  |  | 铸造 |  | Mg-Al-Sn-Mn系镁合金显微组织与力学性能的研究 - 中国知网 (cnki.net)
Mg-6Al-3Sn-0.3Mn | 116 | 204 |  | 6 | 60 | 1 |  |  |  |  | 铸造 |  | Mg-Al-Sn-Mn系镁合金显微组织与力学性能的研究 - 中国知网 (cnki.net)
Mg-9Al-3Sn-0.3Mn | 140 | 157 |  | 0.55 | 58 | 1 |  |  |  |  | 铸造 |  | Mg-Al-Sn-Mn系镁合金显微组织与力学性能的研究 - 中国知网 (cnki.net)
Mg-1Al-5Sn-0.3Mn | 68 | 161 |  | 9.1 | 753 | 1 |  |  |  |  | 铸造 |  | Mg-Al-Sn-Mn系镁合金显微组织与力学性能的研究 - 中国知网 (cnki.net)
Mg-1Al-5Sn-0.3Mn | 85 | 190 |  | 8.1 | 357 | 1 |  |  |  |  | 铸造 |  | Mg-Al-Sn-Mn系镁合金显微组织与力学性能的研究 - 中国知网 (cnki.net)
Mg-1Al-5Sn-0.3Mn | 121 | 180 |  | 2.6 | 60 | 1 |  |  |  |  | 铸造 |  | Mg-Al-Sn-Mn系镁合金显微组织与力学性能的研究 - 中国知网 (cnki.net)
Mg-1Al-5Sn-0.3Mn | 156 | 184 |  | 0.8 | 56 | 1 |  |  |  |  | 铸造 |  | Mg-Al-Sn-Mn系镁合金显微组织与力学性能的研究 - 中国知网 (cnki.net)